## Sheet1
TOIMIVUSDEKLARATSIOON nr. 431A
TREF NORD AS, Väo tee 30, Veneküla, Rae vald, Harjumaa 75325
18
1. | Tootetüübi kordumatu identifitseerimiskood: AC 16 surf 70/100 431A
2. | Ehitustoote kasutusotstarve: Asfaltbetoon kasutamiseks teedel ja muudel liiklusaladel vastavalt standardile EVS-EN 13108-1:2007+AC:2008
3. | Tootja: TREF NORD AS, Lagedi tee 30, Veneküla, Rae vald, Harjumaa 75325
4. | Püsivuse hindamise ja kontrolli süsteem: 2+
5. | Ühtlustatud standard: EVS-EN 13108-1:2007+AC:2008
Teavitatud asutus: nr 1403 AS Teede Tehnokeskus
6. | Deklareeritud toimivus
| Põhiomadus |  | Toimivus
| Sideaine sisaldus |  | Bmin 5,0 |  |  | 5,0%
| Sideaine väljanõrgumine |  | Dmax |  |  | NPD
| Veepüsivus**** |  | ITSRmin |  |  | ≥90%
| Segu temperatuur |  |  |  |  | 140-180`C
| Terastikuline koostis (sõelte läbindid) |  |  | 20 | mm |  | 100%
|  |  |  | 16 | mm |  | 90-100%
|  |  |  | 8 | mm |  | 50-80%
|  |  |  | 2 | mm |  | 25-50%
|  |  |  | 0.5 | mm |  | 10-30%
|  |  |  | 0.063 | mm |  | 6-12%
| Poorsus* |  | Vmin |  |  | 1.5%
|  |  | Vmax |  |  | 5%
| Pooride täituvus bituumeniga* |  | VFBmin |  |  | 55%
|  |  | VFBmax |  |  | 93%
| Poorsus 10 güratsiooni järel** |  | V10Gmin |  |  | 9%
| Skeletipoorsus* |  | VMAmin |  |  | 12%
| Deformatsioonikindlus*** väike seade, 50C |  | WTSAIR |  |  | 0.1
|  |  | PRDAIR |  |  | ≤7
| Kulumiskindlus* |  | AbrA max |  |  | 36ml
| Marshalli näitajad |  | Smin |  |  | NPD
|  |  | Fmax |  |  | NPD
| MÄRKUSED: | *Proovikehad valmistatud lööktihendamisel vastavalt EVS-EN 12697-30:2018, 2x50 lööki
**Proovikehad valmistatud güratsiooni meetodil vastavalt EVS-EN 12697-31:2019, 10 pööret
***Proovikehad valmistatud EVS-EN 12697-33:2019 p 7.3 järgi
****Proovikehad valmistatud standardi EVS-EN 12697-30:2018 (2x35 lööki) järgi
Eespool kirjeldatud toote toimivus vastab deklareeritud toimivusele. Käesolev toimivusdeklaratsioon on välja antud kooskõlas
määrusega (EL) nr 305/2011 eespool nimetatud tootja ainuvastutusel.
Tootja poolt ja nimel allkirjastanud:
Kaarel Soolo
Tootmisjuht
Lagedi tee 30, 4.05.2021