## DoP
TOIMIVUSDEKLARATSIOON nr. 260A
TREF NORD AS, Lagedi tee 30, Veneküla, Rae vald, Harjumaa 75325
1. | Tootetüübi kordumatu identifitseerimiskood: AC 20 base 70/100 260A
2. | Ehitustoote kasutusotstarve: Asfaltbetoon kasutamiseks teedel ja muudel liiklusaladel vastavalt standardile EVS-EN 13108-1:2007+AC:2008
3. | Tootja: TREF NORD AS, Lagedi tee 30, Veneküla, Rae vald, Harjumaa 75325
4. | Püsivuse hindamise ja kontrolli süsteem: 2+
5. | Ühtlustatud standard: EVS-EN 13108-1:2007+AC:2008
Teavitatud asutus: nr 1403 AS Teede Tehnokeskus
6. | Deklareeritud toimivus
| Põhiomadus |  | Toimivus
| Sideaine sisaldus |  | Bmin 3,3 |  |  | 3,3%
| Sideaine väljanõrgumine |  | Dmax |  |  | NPD
| Veepüsivus**** |  | ITSRmin |  |  | ≥60%
| Segu temperatuur |  |  |  |  | 140-180`C
| Terastikuline koostis (sõelte läbindid) |  |  | 31.5 | mm |  | 100%
|  |  |  | 20 | mm |  | 90-100%
|  |  |  | 8 | mm |  | 40-70%
|  |  |  | 2 | mm |  | 15-40%
|  |  |  | 0.5 | mm |  | 5-25%
|  |  |  | 0.063 | mm |  | 2-10%
| Poorsus* |  | Vmin |  |  | 4%
|  |  | Vmax |  |  | 10%
| Pooride täituvus bituumeniga* |  | VFBmin |  |  | NPD
|  |  | VFBmax |  |  | 97%
| Poorsus 10 güratsiooni järel** |  | V10Gmin |  |  | NR
| Skeletipoorsus* |  | VMAmin |  |  | 14%
| Deformatsioonikindlus*** väike seade, 50C |  | WTSAIR |  |  | 0,1
|  |  | PRDAIR |  |  | 7
| Kulumiskindlus** |  | AbrA max |  |  | NR
| Marshalli näitajad* |  | Smin |  |  | NR
|  |  | Fmax |  |  | NR
| MÄRKUSED: | *Proovikehad valmistatud lööktihendamisel vastavalt EVS-EN 12697-30, 2x50 lööki
**Proovikehad valmistatud güratsiooni meetodil vastavalt EVS-EN 12697-31, 10 pööret
***Proovikehad valmistatud EVS-EN 12697-33 järgi
****Proovikehad valmistatud lööktihendamisel vastavalt EVS-EN 12697-30, 2x35 lööki
Eespool kirjeldatud toote toimivus vastab deklareeritud toimivusele. Käesolev toimivusdeklaratsioon on välja antud kooskõlas
määrusega (EL) nr 305/2011 eespool nimetatud tootja ainuvastutusel.
Tootja poolt ja nimel allkirjastanud:
Kaarel Soolo
Tootmisjuht
Lagedi tee 30, 22.09.2023

## CE
18
TREF NORD AS, Väo tee 30, Veneküla, Rae vald, Harjumaa 75325
1. | Tootetüübi kordumatu identifitseerimiskood ja DoP nr: AC 20 base 70/100 260A
2. | Ehitustoote kasutusotstarve: Asfaltbetoon kasutamiseks teedel ja muudel liiklusaladel vastavalt standardile EVS-EN 13108-1:2007+AC:2008
3. | Tootja: TREF NORD AS, Väo tee 30, Veneküla, Rae vald, Harjumaa 75325
4. | Püsivuse hindamise ja kontrolli süsteem: 2+
5. | Ühtlustatud standard: EVS-EN 13108-1:2007+AC:2008
Teavitatud asutus: nr 1403 AS Teede Tehnokeskus
6. | Deklareeritud toimivus
| Põhiomadus |  | Toimivus
| Sideaine sisaldus |  | Bmin 3,4 |  |  | 3,4%
| Sideaine väljanõrgumine |  | Dmax |  |  | NPD
| Veepüsivus**** |  | ITSRmin |  |  | ≥80%
| Segu temperatuur |  |  |  |  | 140-180`C
| Terastikuline koostis (sõelte läbindid) |  |  | 31.5 | mm |  | 100%
|  |  |  | 20 | mm |  | 90-100%
|  |  |  | 8 | mm |  | 40-67%
|  |  |  | 2 | mm |  | 14-33%
|  |  |  | 0.5 | mm |  | 5-17%
|  |  |  | 0.063 | mm |  | 2-8%
| Poorsus* |  | Vmin |  |  | 6%
|  |  | Vmax |  |  | 12%
| Pooride täituvus bituumeniga* |  | VFBmax |  |  | 97%
| Poorsus 10 güratsiooni järel** |  | V10Gmin |  |  | 14%
| Skeletipoorsus |  | VMAmin |  |  | 14%
| Deformatsioonikindlus*** väike seade, 50C |  | WTSAIR |  |  | 0,1
|  |  | PRDAIR |  |  | 7
| MÄRKUSED: | *Proovikehad valmistatud lööktihendamisel vastavalt EVS-EN 12697-30, 2x50 lööki
**Proovikehad valmistatud güratsiooni meetodil vastavalt EVS-EN 12697-31, 10 pööret
***Proovikehad valmistatud EVS-EN 12697-33 järgi
****Proovikehad valmistatud lööktihendamisel vastavalt EVS-EN 12697-30, 2x35 lööki