## Pindamispäevik
Häädemeeste pindamistööd 2025
Obj.nr. | Tee nr. | Nimetus | Algus km | Lõpp km | Pindala m2 | Katte seisund | Kuupäev | Piirangute tühistamine | Pind. liik | Temp. õhk | Temp. kate | Temp. sideaine | Märkus
1 | 19349 | Lepaküla - Leina | 0 | 3.900 | 22813 | kuiv | 15-18.08.2025 |  | 1X | 23 |  | 75
Kasutatud materjalid
Killustik |  |  | Sideaine | [6 empty] | Fiiberkiud
Killustik I/II | Kogus t | Kulu kg/m2 | Sideaine | Tarnija | Saatelehe nr. | Kogus t | Kulu kg/m2 | Norm | Fiiberkiud | Kogus kg | Kulu g/m2 | Märkused
8/11 Tard | 342 | 15 | C67B3 | Pigipada |  | 53 | 2.3
Obj.nr. | Tee nr. | Nimetus | Algus km | Lõpp km | Pindala m2 | Katte seisund | Kuupäev | Piirangute tühistamine | Pind. liik | Temp. õhk | Temp. kate | Temp. sideaine | Märkus
2 | 8480190 | Veski tee | 0 | 0.46 | 2915 | kuiv | 2025-07-22 |  | 1X | 23 |  | 75
Kasutatud materjalid
Killustik |  |  | Sideaine | [6 empty] | Fiiberkiud
Killustik I/II | Kogus t | Kulu kg/m2 | Sideaine | Tarnija | Saatelehe nr. | Kogus t | Kulu kg/m2 | Norm | Fiiberkiud | Kogus kg | Kulu g/m2 | Märkused
8/11 Tard | 44 | 15 | C67B3 | Pigipada |  | 7 | 2.3
Obj.nr. | Tee nr. | Nimetus | Algus km | Lõpp km | Pindala m2 | Katte seisund | Kuupäev | Piirangute tühistamine | Pind. liik | Temp. õhk | Temp. kate | Temp. sideaine | Märkus
3 | 8480202 | Männiküla tee | 0 | 0.170 | 648 | kuiv | 2025-07-22 |  | 1X | 23 |  | 75
Kasutatud materjalid
Killustik |  |  | Sideaine | [6 empty] | Fiiberkiud
Killustik I/II | Kogus t | Kulu kg/m2 | Sideaine | Tarnija | Saatelehe nr. | Kogus t | Kulu kg/m2 | Norm | Fiiberkiud | Kogus kg | Kulu g/m2 | Märkused
8/11 Tard | 10 | 15 | C67B3 | Pigipada |  | 1.5 | 2.3
Obj.nr. | Tee nr. | Nimetus | Algus km | Lõpp km | Pindala m2 | Katte seisund | Kuupäev | Piirangute tühistamine | Pind. liik | Temp. õhk | Temp. kate | Temp. sideaine | Märkus
4 | 8480009 | Viira tee - Via Baltica kergtee | 0 | 0.350 | 1042 | kuiv | 2025-07-22 |  | 1X | 23 |  | 75
Kasutatud materjalid
Killustik |  |  | Sideaine | [6 empty] | Fiiberkiud
Killustik I/II | Kogus t | Kulu kg/m2 | Sideaine | Tarnija | Saatelehe nr. | Kogus t | Kulu kg/m2 | Norm | Fiiberkiud | Kogus kg | Kulu g/m2 | Märkused
8/11 Tard | 16 | 15 | C67B3 | Pigipada |  | 2.5 | 2.3
Obj.nr. | Tee nr. | Nimetus | Algus km | Lõpp km | Pindala m2 | Katte seisund | Kuupäev | Piirangute tühistamine | Pind. liik | Temp. õhk | Temp. kate | Temp. sideaine | Märkus
5 | 8480016 | Tahku tee | 0 | 0.465 | 1858 | kuiv | 2025-07-18 |  | 1X | 25 |  | 75
Kasutatud materjalid
Killustik |  |  | Sideaine | [6 empty] | Fiiberkiud
Killustik I/II | Kogus t | Kulu kg/m2 | Sideaine | Tarnija | Saatelehe nr. | Kogus t | Kulu kg/m2 | Norm | Fiiberkiud | Kogus kg | Kulu g/m2 | Märkused
8/11 Tard | 28 | 15 | C67B3 | Pigipada |  | 4 | 2.3
Obj.nr. | Tee nr. | Nimetus | Algus km | Lõpp km | Pindala m2 | Katte seisund | Kuupäev | Piirangute tühistamine | Pind. liik | Temp. õhk | Temp. kate | Temp. sideaine | Märkus
6 | 8480011 | Väljaotsa tee | 0 | 0.110 | 1553 | kuiv | 21-22.07.2025 |  | 1X | 23 |  | 75
Kasutatud materjalid
Killustik |  |  | Sideaine | [6 empty] | Fiiberkiud
Killustik I/II | Kogus t | Kulu kg/m2 | Sideaine | Tarnija | Saatelehe nr. | Kogus t | Kulu kg/m2 | Norm | Fiiberkiud | Kogus kg | Kulu g/m2 | Märkused
8/11 Tard | 23 | 15 | C67B3 | Pigipada |  | 3.5 | 2.3
Obj.nr. | Tee nr. | Nimetus | Algus km | Lõpp km | Pindala m2 | Katte seisund | Kuupäev | Piirangute tühistamine | Pind. liik | Temp. õhk | Temp. kate | Temp. sideaine | Märkus
7 | 8480021 | Kalmistu tee | 0 | 0.480 | 2045 | kuiv | 2025-07-18 |  | 1X | 25 |  | 75
Kasutatud materjalid
Killustik |  |  | Sideaine | [6 empty] | Fiiberkiud
Killustik I/II | Kogus t | Kulu kg/m2 | Sideaine | Tarnija | Saatelehe nr. | Kogus t | Kulu kg/m2 | Norm | Fiiberkiud | Kogus kg | Kulu g/m2 | Märkused
8/11 Tard | 30 | 15 | C67B3 | Pigipada |  | 5 | 2.3
Obj.nr. | Tee nr. | Nimetus | Algus km | Lõpp km | Pindala m2 | Katte seisund | Kuupäev | Piirangute tühistamine | Pind. liik | Temp. õhk | Temp. kate | Temp. sideaine | Märkus
8 | 2130001 | Poodi - Langi tee | 0 | 3.300 | 14671 | kuiv | 18-19.08.2025 |  | 1X | 23 |  | 75
Kasutatud materjalid
Killustik |  |  | Sideaine | [6 empty] | Fiiberkiud
Killustik I/II | Kogus t | Kulu kg/m2 | Sideaine | Tarnija | Saatelehe nr. | Kogus t | Kulu kg/m2 | Norm | Fiiberkiud | Kogus kg | Kulu g/m2 | Märkused
8/11 Tard | 220 | 15 | C67B3 | Pigipada |  | 34 | 2.3
Obj.nr. | Tee nr. | Nimetus | Algus km | Lõpp km | Pindala m2 | Katte seisund | Kuupäev | Piirangute tühistamine | Pind. liik | Temp. õhk | Temp. kate | Temp. sideaine | Märkus
9 | 2130019 | Krundiküla tee | 0 | 0.950 | 4336 | kuiv | 15-16.07.2025 |  | 1X | 26 |  | 75
Kasutatud materjalid
Killustik |  |  | Sideaine | [6 empty] | Fiiberkiud
Killustik I/II | Kogus t | Kulu kg/m2 | Sideaine | Tarnija | Saatelehe nr. | Kogus t | Kulu kg/m2 | Norm | Fiiberkiud | Kogus kg | Kulu g/m2 | Märkused
8/11 Tard | 65 | 15 | C67B3 | Pigipada |  | 10 | 2.3
Obj.nr. | Tee nr. | Nimetus | Algus km | Lõpp km | Pindala m2 | Katte seisund | Kuupäev | Piirangute tühistamine | Pind. liik | Temp. õhk | Temp. kate | Temp. sideaine | Märkus
10 | 2130008 | Arumetsa - Kleini tee | 0 | 0.700 | 3542 | kuiv | 2025-07-17 |  | 1X | 24 |  | 75
Kasutatud materjalid
Killustik |  |  | Sideaine | [6 empty] | Fiiberkiud
Killustik I/II | Kogus t | Kulu kg/m2 | Sideaine | Tarnija | Saatelehe nr. | Kogus t | Kulu kg/m2 | Norm | Fiiberkiud | Kogus kg | Kulu g/m2 | Märkused
8/11 Tard | 53 | 15 | C67B3 | Pigipada |  | 8 | 2.3
Obj.nr. | Tee nr. | Nimetus | Algus km | Lõpp km | Pindala m2 | Katte seisund | Kuupäev | Piirangute tühistamine | Pind. liik | Temp. õhk | Temp. kate | Temp. sideaine | Märkus
11 | 2130029 | Suurestüki tee | 0 | 1.00 | 4763 | kuiv | 11-14.07.2025 |  | 1X | 25 |  | 75
Kasutatud materjalid
Killustik |  |  | Sideaine | [6 empty] | Fiiberkiud
Killustik I/II | Kogus t | Kulu kg/m2 | Sideaine | Tarnija | Saatelehe nr. | Kogus t | Kulu kg/m2 | Norm | Fiiberkiud | Kogus kg | Kulu g/m2 | Märkused
8/11 Tard | 71 | 15 | C67B3 | Pigipada |  | 11 | 2.3
Obj.nr. | Tee nr. | Nimetus | Algus km | Lõpp km | Pindala m2 | Katte seisund | Kuupäev | Piirangute tühistamine | Pind. liik | Temp. õhk | Temp. kate | Temp. sideaine | Märkus
12 | 2130040 | Männiku tee | 0 | 0.300 | 1497 | kuiv | 2025-07-17 |  | 1X | 24 |  | 75
Kasutatud materjalid
Killustik |  |  | Sideaine | [6 empty] | Fiiberkiud
Killustik I/II | Kogus t | Kulu kg/m2 | Sideaine | Tarnija | Saatelehe nr. | Kogus t | Kulu kg/m2 | Norm | Fiiberkiud | Kogus kg | Kulu g/m2 | Märkused
8/11 Tard | 23 | 15 | C67B3 | Pigipada |  | 3.5 | 2.3
Obj.nr. | Tee nr. | Nimetus | Algus km | Lõpp km | Pindala m2 | Katte seisund | Kuupäev | Piirangute tühistamine | Pind. liik | Temp. õhk | Temp. kate | Temp. sideaine | Märkus
13 | 2130040 | Rannametsa - Luite tee | 0 | 1.200 | 4369 | kuiv | 2025-08-18 |  | 1X | 23 |  | 75
Kasutatud materjalid
Killustik |  |  | Sideaine | [6 empty] | Fiiberkiud
Killustik I/II | Kogus t | Kulu kg/m2 | Sideaine | Tarnija | Saatelehe nr. | Kogus t | Kulu kg/m2 | Norm | Fiiberkiud | Kogus kg | Kulu g/m2 | Märkused
8/11 Tard | 65 | 15 | C67B3 | Pigipada |  | 10 | 2.3
Obj.nr. | Tee nr. | Nimetus | Algus km | Lõpp km | Pindala m2 | Katte seisund | Kuupäev | Piirangute tühistamine | Pind. liik | Temp. õhk | Temp. kate | Temp. sideaine | Märkus
14 | 2130030 | Murru tee | 0 | 1.180 | 4812 | kuiv | 14-15.07.2025 |  | 1X | 23 | 27 | 75
Kasutatud materjalid
Killustik |  |  | Sideaine | [6 empty] | Fiiberkiud
Killustik I/II | Kogus t | Kulu kg/m2 | Sideaine | Tarnija | Saatelehe nr. | Kogus t | Kulu kg/m2 | Norm | Fiiberkiud | Kogus kg | Kulu g/m2 | Märkused
8/11 Tard | 72 | 15 | C67B3 | Pigipada |  | 11 | 2.3
Obj.nr. | Tee nr. | Nimetus | Algus km | Lõpp km | Pindala m2 | Katte seisund | Kuupäev | Piirangute tühistamine | Pind. liik | Temp. õhk | Temp. kate | Temp. sideaine | Märkus
15 | 8480151 | Pilli tee | 0 | 0.520 | 1972 | kuiv | 2025-07-21 |  | 1X | 23 |  | 75
Kasutatud materjalid
Killustik |  |  | Sideaine | [6 empty] | Fiiberkiud
Killustik I/II | Kogus t | Kulu kg/m2 | Sideaine | Tarnija | Saatelehe nr. | Kogus t | Kulu kg/m2 | Norm | Fiiberkiud | Kogus kg | Kulu g/m2 | Märkused
8/11 Tard | 30 | 15 | C67B3 | Pigipada |  | 4.5 | 2.3