## Asfaltsegu retsepti vorm
Tootja: | TREF Nord AS |  | AC 16 surf 70/100 | [8 empty] | Vastavalt standardile: | Asfalt- ja mustsegu retsepti vormil esinevate tähiste selgitused
Tehas: | Amomatic SM240 |  | Seguretsept nr: |  |  | 431A | [5 empty] | EVS 901-3:2021
Uus-Vääri, Raasiku vald | [12 empty] | Täitematerjali omadused
Täitematerjalid | [12 empty] | Tähis | Omadus | Katsestandard
Täitematerjali nimetus | fr | Deklaratsiooni number |  | Ter tih Mg/m3 | LA | AN | FI | C | f | MBF | F | FNaCl | Täitematerjali nimetus | Materjali kaevanduskoht
[13 empty] | fr | Fraktsioon | EVS-EN 933-1 (filleril 933-10)
Halsvik¹ | 0/5 | DCHA-0/5-EN13043-24A |  | 2.73 | 25* | 14** | NPD | 100 | 10 | 10 | NPD | 4 | Deklaratsiooni number | Toimivusdeklaratsiooni, vastavusdeklaratsiooni vms number
Halsvik¹ | 5/8 | DCHA-5/8-EN13043-24A |  | 2.73 | 25 | 14 | 15 | 100 | 2 | NPD | NPD | 4 | Ter tih | Terade näivtihedus, erimass, Mg/m³ | EVS-EN 1097-6
Halsvik¹ | 8/11 | DCHA-8/11-EN13043-24A |  | 2.7 | 25 | 14 | 15 | 100 | 2 | NPD | NPD | 4 | LA | Purunemiskindlus, Los Angelese tegur, kategooria | EVS-EN 1097-2
Halsvik¹ | 11/16 | DCHA-11/16-EN13043-24A |  | 2.71 | 25 | 14 | 15 | 100 | 2 | NPD | NPD | 4 | AN | Kulumiskindlus naastrehvide toimel, Põhjamaade katse, kategooria | EVS-EN 1097-9
Tammemäe IV² | L 0/4 | Nr. 14 |  | 2.67 | NPD | NPD | NPD | NPD | 3 | NPD | NPD | NPD | FI | Tera kuju, plaatsustegur, kategooria | EVS-EN 933-3
KMG OÜ | filler | nr. 3-5/5 |  | 2.74 | NPD | NPD | NPD | NPD | NPD | 10 | NPD | NPD | C | Purustatud pindadega terade osakaal, kategooria | EVS-EN 933-5
[13 empty] | f | Peenosiste sisaldus, kategooria | EVS-EN 933-1 (filleril 933-10)
Kaalutud keskmine osakeste näivtihedus ρa |  |  |  | 2.7192 | Korrigeerimistegur a |  |  | 0.97455 | Korrigeeritud Bmin, % |  |  | 4.8728 | MBF | Peenosiste kvaliteet, metüleensinise arv, kategooria | EVS-EN 933-9
Sideaine | [12 empty] | F/FNaCl | Külmakindlus, kategooria | EVS-EN 1367-1 või 1367-6
Deklaratsiooni nr |  | 03-70/100-CPR-2022 |  |  | Nake, rullpudel 24h |  |  |  | ≥ 60% |  |  |  | Kaalutud keskmine osakeste näivtihedus ρa, korrigeerimistegur α ja korrigeeritud Bmin on kirjeldatud standardi punktis 5.5
Tootja |  | Orlen Lietuva |  |  | Elastne taastuvus |  |  |  | NR
Mark |  | 70/100 | [10 empty] | Sideaine omadused
Muud tooted |  | Täitematerjali lisand |  | Sideaine lisand |  |  | Looduslik asfalt | [5 empty] | Tähis | Omadus | Katsestandard
Deklaratsiooni nr | [12 empty] | Mark | Sitked teebituumenid, pen 25 °C juures | EVS-EN 1426
Toode |  |  |  | Wetfix BE | [8 empty] | Mark | Polümeermodifitseeritud bituumenid, pen 25 °C juures + pehmenemistäpp | EVS-EN 1426 ja EVS-EN 1427
Osakaal % |  |  |  | 0.4 | [8 empty] | Nake a | Bituumeni nake jämetäitematerjaliga rullpudeli meetodil, 24h | EVS-EN 12697-11
Projekteeritud segu koostis |  |  |  | Segu terastikuline koostis | [8 empty] | Elastne taastuvus | Polümeermodifitseeritud bituumenid, 10 °C juures | EVS-EN 13398
Täitematerjali nimetus | fr | Materjali osakaal % |  | Sõela ava mm |  | 0.063 | 0.5 | 2 | 8 | 12.5 | 16 | 20 | a Naket kontrollitakse tard- ja moondekivimist ning tehistäitematerjalist jämetäitematerjali kasutamisel
|  | Täitematerjal | Segu | Norm | min | 6 | 10 | 25 | 50 | 65 | 90 | 100
Halsvik¹ | 0/5 | 42 | 39.774 |  | max | 12 | 30 | 50 | 80 | 95 | 100 |  | Terastikuline koostis
Halsvik¹ | 5/8 | 11 | 10.417 | Normkoostis |  | 9.5 | 18 | 34 | 67 | 87 | 96 | 100 | Sõelte komplekt vastavalt ISO 565 R20, baasrida pluss rida 2 (mm)
Halsvik¹ | 8/11 | 12 | 11.364 | Projekteeritud segu omadused | [8 empty] | 0,063 / 0,125 / 0,25 / 0,5 / 1 / 2 / 4 / 6,3 / 8 / 10 / 12,5 / 14 / 16 / 20 / 31,5 / 40 / 63
Halsvik¹ | 11/16 | 24 | 22.728 | Mahumass, Mg/m3 | Erimass, Mg/m3 | Poorsus Vm, % | Veepüsivus ITSR, % | Def. kindlus WTSAIR, mm | Def. kindlus PRDAIR, % | Kulumiskindlus AbrA, ml | Sideaine välja-nõrgumine D, % | Kaudne tõmbe-tugevus ITS, kPa
Tammemäe IV² | L 0/4 | 5 | 4.735 | [9 empty] | Projekteeritud segu omadused (retsepti koostaja valib asjakohased omadused vastavalt segu margile)
KMG OÜ | filler | 6 | 5.682 | [9 empty] | Tähis | Omadus | Katsestandard
0 | 0 | 0 | 0 | [9 empty] | Doseeritav sideaine sisaldus | Doseeritava sideaine kogus arvestatuna puhtale bituumenile
Doseeritav sideaine sisaldus |  |  | 5.3 | [9 empty] | Lahustuv sideaine sisaldus | Katsel määratav lahustuv sideaine sisaldus | EVS-EN 12697-1
Lahustuv sideaine sisaldus |  |  | 5.1 | 2.42 | 2.501 | 3.2 | 106 | 0.04 | 4.2 | 36 | NPD | NPD |  | Terakoostis | EVS-EN 12697-2
SUMMA |  | 100 | 100 | Nõue |  | 1,5-5,0 | ≥ 90 | ≤ 0,1 | ≤ 9 | ≤ 36 | NR | NR | Mahumass | Mg/m³ | EVS-EN 12697-6
[13 empty] | Erimass | Mg/m³ | EVS-EN 12697-5
[13 empty] | V | Poorsus, % | EVS-EN 12697-8
[13 empty] | ITSR a | Veepüsivus (kaudse tõmbetugevuse suhe), % | EVS-EN 12697-12
[13 empty] | WTSAIR | Deformatsioonikindlus, maksimaalne roobastumiskiirus, mm | EVS-EN 12697-22
[13 empty] | PRDAIR | Deformatsioonikindlus, maksimaalne suhteline jäljesügavus, % | EVS-EN 12697-22
[13 empty] | AbrA | Vastupidavus naastrehvidest põhjustatud kulumisele (kulumiskindlus), ml | EVS-EN 12697-16
[13 empty] | D | Sideaine väljanõrgumine, % (ainult SMA segud) | EVS-EN 12697-18
[13 empty] | ITS | Kaudne tõmbetugevus 25 °C juures, kPa (ainult mustsegud) | EVS-EN 12697-23
[13 empty] | normkoostis | Seguretsepti väljundnormkoostis
a veepüsivus määratakse asfaltsegudel 15 °C juures ja mustsegudel 10 °C juures
Täidab retsepti koostaja - segu lähtematerjalide osakaalud
Täidab retsepti koostaja deklaratsiooni või nõude alusel
Täidab retsepti koostaja katsetulemuse alusel
Koostanud: | Kaarel Soolo 21.11.2024
| (nimi, allkiri, kuupäev) | [11 empty] | 25 | Arvväärtused retseptil on näidis
/allkirjastatud digitaalselt/
Märkused:
Halsvik ¹- gneiss/ graniit
Tammemäe IV²- liiv
*- fraktsioonil 10/14
**- fraktsioonil 11/16
0,063
0,5
2
16
8
12,5
20