## Asfaltsegu retsepti vorm
Tootja: |  | TREF Nord AS |  | AC 20 base 70/100 | [8 empty] | Vastavalt standardile:
Tehas: |  | Amomatic SM 240 |  | Seguretsept nr: |  |  | 260A | [5 empty] | EVS 901-3:2021 | Asfalt- ja mustsegu retsepti vormil esinevate tähiste selgitused
Täitematerjali omadused
Täitematerjalid | [13 empty] | Tähis | Omadus | Katsestandard
Täitematerjali nimetus |  | fr | Deklaratsiooni number |  | Ter tih Mg/m3 | LA | AN | FI | C | f | MBF | F | FNaCl | Täitematerjali nimetus | Materjali kaevanduskoht
[14 empty] | fr | Fraktsioon | EVS-EN 933-1 (filleril 933-10)
Tondi-Väo² |  | 0/4 | nr. 2238, settekivim |  | 2.76 | NPD | NPD | NPD | NPD | 22 | 10 | NPD | NPD | Deklaratsiooni number | Toimivusdeklaratsiooni, vastavusdeklaratsiooni vms number
Tondi-Väo² |  | 4/16 | nr. 2243, settekivim |  | 2.72 | 30 | NPD | 15 | 100 | 2 | 10 | 2 | NPD | Ter tih | Terade näivtihedus, erimass, Mg/m³ | EVS-EN 1097-6
Halsvik¹ |  | 16/22 | HA-16/22-A-20A, graniit |  | 2.72 | 25 | 14 | 10 | 100 | 3 | NPD | NPD | 4 | LA | Purunemiskindlus, Los Angelese tegur, kategooria | EVS-EN 1097-2
Tammemäe IV³ |  | L 0/4 | nr. 10, liiv |  | 2.67 | NPD | NPD | NPD | NPD | 3 | NPD | NPD | NPD | AN | Kulumiskindlus naastrehvide toimel, Põhjamaade katse, kategooria | EVS-EN 1097-9
[14 empty] | FI | Tera kuju, plaatsustegur, kategooria | EVS-EN 933-3
[14 empty] | C | Purustatud pindadega terade osakaal, kategooria | EVS-EN 933-5
[14 empty] | f | Peenosiste sisaldus, kategooria | EVS-EN 933-1 (filleril 933-10)
Kaalutud keskmine osakeste näivtihedus ρa |  |  |  |  | 2.7245 | Korrigeerimistegur a |  |  | 0.9726555 | Korrigeeritud Bmin, % |  |  | 3.307029 | MBF | Peenosiste kvaliteet, metüleensinise arv, kategooria | EVS-EN 933-9
Sideaine | [13 empty] | F/FNaCl | Külmakindlus, kategooria | EVS-EN 1367-1 või 1367-6
Deklaratsiooni nr |  |  | 03-70/100-CPR-2022 |  |  | Nake, rullpudel 24h |  |  |  | ≥ 60% |  |  |  | Kaalutud keskmine osakeste näivtihedus ρa, korrigeerimistegur α ja korrigeeritud Bmin on kirjeldatud standardi punktis 5.5
Tootja |  |  | Orlen Lietuva |  |  | Elastne taastuvus |  |  |  | NR
Mark |  |  | bituumen, 70/100 | [10 empty] | Sideaine omadused
Muud tooted |  |  | Täitematerjali lisand |  | Sideaine lisand |  |  | Sideaine lisand | [5 empty] | Tähis | Omadus | Katsestandard
Deklaratsiooni nr | [13 empty] | Mark | Sitked teebituumenid, pen 25 °C juures | EVS-EN 1426
Toode |  |  |  |  | Wetfix BE | [8 empty] | Mark | Polümeermodifitseeritud bituumenid, pen 25 °C juures + pehmenemistäpp | EVS-EN 1426 ja EVS-EN 1427
Osakaal % |  |  |  |  | 0.4 | [8 empty] | Nake a | Bituumeni nake jämetäitematerjaliga rullpudeli meetodil, 24h | EVS-EN 12697-11
Projekteeritud segu koostis |  |  |  |  | Segu terastikuline koostis | [8 empty] | Elastne taastuvus | Polümeermodifitseeritud bituumenid, 10 °C juures | EVS-EN 13398
Täitematerjali nimetus |  | fr | Materjali osakaal % |  | Sõela ava mm |  | 0.063 | 0.5 | 2 | 8 | 16 | 20 | 31.5 | a Naket kontrollitakse tard- ja moondekivimist ning tehistäitematerjalist jämetäitematerjali kasutamisel
|  |  | Täitematerjal | Segu | Norm | min | 2 | 5 | 15 | 40 | 65 | 90 | 100
Tondi-Väo² |  | 0/4 | 20 | 19.24 |  | max | 10 | 25 | 40 | 70 | 95 | 100 |  | Terastikuline koostis
Tondi-Väo² |  | 4/16 | 63 | 60.606 | Normkoostis |  | 5 | 13 | 23 | 59 | 88 | 94 | 100 | Sõelte komplekt vastavalt ISO 565 R20, baasrida pluss rida 2 (mm)
Halsvik¹ |  | 16/22 | 10 | 9.62 | Projekteeritud segu omadused | [8 empty] | 0,063 / 0,125 / 0,25 / 0,5 / 1 / 2 / 4 / 6,3 / 8 / 10 / 12,5 / 14 / 16 / 20 / 31,5 / 40 / 63
Tammemäe IV³ |  | L 0/4 | 7 | 6.734 | Mahumass, Mg/m3 | Erimass, Mg/m3 | Poorsus Vm, % | Veepüsivus ITSR, % | Def. kindlus WTSAIR, mm | Def. kindlus PRDAIR, % | Kulumiskindlus AbrA, ml | Sideaine välja-nõrgumine D, % | Kaudne tõmbe-tugevus ITS, kPa
0 |  | 0 | 0 | 0 | [9 empty] | Projekteeritud segu omadused (retsepti koostaja valib asjakohased omadused vastavalt segu margile)
0 |  | 0 | 0 | 0 | [9 empty] | Tähis | Omadus | Katsestandard
0 |  | 0 | 0 | 0 | [9 empty] | Doseeritav sideaine sisaldus | Doseeritava sideaine kogus arvestatuna puhtale bituumenile
Doseeritav sideaine sisaldus |  |  |  | 3.8 | [9 empty] | Lahustuv sideaine sisaldus | Katsel määratav lahustuv sideaine sisaldus | EVS-EN 12697-1
Lahustuv sideaine sisaldus |  |  |  | 3.7 | 2.334 | 2.528 | 7.7 | 80 | 0.04 | 4 | NPD | NPD | NPD |  | Terakoostis | EVS-EN 12697-2
SUMMA |  |  | 100 | 100 | Nõue |  | 4-10 | ≥ 60 | DV | ≤ 7 | NR | NR | NR | Mahumass | Mg/m³ | EVS-EN 12697-6
[14 empty] | Erimass | Mg/m³ | EVS-EN 12697-5
[14 empty] | V | Poorsus, % | EVS-EN 12697-8
[14 empty] | ITSR a | Veepüsivus (kaudse tõmbetugevuse suhe), % | EVS-EN 12697-12
[14 empty] | WTSAIR | Deformatsioonikindlus, maksimaalne roobastumiskiirus, mm | EVS-EN 12697-22
[14 empty] | PRDAIR | Deformatsioonikindlus, maksimaalne suhteline jäljesügavus, % | EVS-EN 12697-22
[14 empty] | AbrA | Vastupidavus naastrehvidest põhjustatud kulumisele (kulumiskindlus), ml | EVS-EN 12697-16
[14 empty] | D | Sideaine väljanõrgumine, % (ainult SMA segud) | EVS-EN 12697-18
[14 empty] | ITS | Kaudne tõmbetugevus 25 °C juures, kPa (ainult mustsegud) | EVS-EN 12697-23
[14 empty] | normkoostis | Seguretsepti väljundnormkoostis
a veepüsivus määratakse asfaltsegudel 15 °C juures ja mustsegudel 10 °C juures
Täidab retsepti koostaja - segu lähtematerjalide osakaalud
Täidab retsepti koostaja deklaratsiooni või nõude alusel
Täidab retsepti koostaja katsetulemuse alusel
Koostanud: |  | Kaarel Soolo 7.05.2024
|  | (nimi, allkiri, kuupäev) | [11 empty] | 25 | Arvväärtused retseptil on näidis
/allkirjastatud digitaalselt/
Märkused:
Halsvik¹-gneiss/graniit
Tondi-Väo²- lubjakivikillustik
Tammemäe IV³- liiv
0,063
0,5
2
16
8
31,5
20