## Sheet1
Elastsusmoodulite mõõtmise protokoll
OÜ Riab Teedeehitus
Tee nr ja nimetus |  | Uus-Vääri mahasõit
Aruande koostamise kuupäev | [7 empty] | 2025-07-18
(mõõdetud konstruktsiooni nimetus, seadme tüüp ja nr., testimistunnistuse nr.) killustikalus ; tunnistus nr. 0080419/1 | [11 empty] | FWD INSPECTOR 3
ASUKOHT |  |  | SEERIA KATSETE LUGEMID Mpa
Katse- |  | Rist | [9 empty] | SE/3 | Asukoha
seeria | Tee nimetus ning katte materjali | prof. | 1 | 2 | 3 | 4 | 5 | 6 | 7 | 8 | SE/3 | /E[2] | täpsustus
NR. | täpsustused
2 | Sõidutee | K | 75 | 121 | 130 | 134 | 144 | 173 | 186 | 200 | 186.3333 | 1.539945 | 0+00
3 | Sõidutee | P | 79 | 115 | 118 | 137 | 148 | 167 | 175 | 198 | 180 | 1.565217 | 0+10
Andis üle: Lauri Kuktalu
Mõõtmise kuupäev: 18.07.25