## lk.1
| Objekt | "Meie" kauplus teedeehitus, Loksa, Harjumaa
| Aruanne koostatud : |  |  | 2024-06-05 20:51 |  |  | Mõõteseade: |  |  | INSPECTOR 4 |  |  |  | Seadme nr: | 0060315
ASUKOHT |  |  | Seeria katsete lugemid E(n) MPa | [7 empty] | Seeria lõpptulemus |  | Mõõtmise aeg | t ºC | GPS | Märkused
Seeria Nr. | Pikett | Rist prof.
|  |  | 1 | 2 | 3 | 4 | 5 | 6 | 7 | 8 | Ek (MPa) | Tf
1 |  |  | 56 | 88 | 125 | 144 | 147 | 120 | 160 | 150 | 143 | 1.625 | 2024-05-28 08:52 | 24 |  | Äärekivi 8cm
2 |  |  | 29 | 99 | 101 | 124 | 145 | 151 | 163 | 124 | 146 | 1.474747 | 2024-05-28 08:54 | 24 |  | Äärekivi 8cm
3 |  |  | 29 | 80 | 97 | 115 | 129 | 142 | 152 | 154 | 149 | 1.8625 | 2024-05-28 08:57 | 24 |  | Äärekivi 8cm
4 |  |  | 35 | 86 | 107 | 117 | 125 | 120 | 150 | 159 | 143 | 1.662791 | 2024-05-28 08:59 | 24 |  | Äärekivi 8cm
5 |  |  | 14 | 27 | 50 | 54 | 145 | 80 | 115 | 247 | 147 | 5.444444 | 2024-05-29 17:02 | 20 |  | KLT killustikalus
6 |  |  | 18 | 58 | 71 | 70 | 44 | 120 | 146 | 204 | 157 | 2.706897 | 2024-05-29 17:06 | 20 |  | KLT killustikalus
7 |  |  | 29 | 78 | 122 | 111 | 140 | 166 | 162 | 104 | 144 | 1.846154 | 2024-05-29 17:07 | 20 |  | KLT killustikalus
8 |  |  | 77 | 141 | 159 | 144 | 176 | 187 | 178 | 200 | 188 | 1.333333 | 2024-05-28 09:02 | 24 |  | Äärekivi ülesõidetav
9 |  |  | 58 | 113 | 165 | 156 | 174 | 178 | 174 | 190 | 181 | 1.60177 | 2024-05-28 09:04 | 24 |  | Äärekivi ülesõidetav
10 |  |  | 66 | 119 | 131 | 146 | 160 | 174 | 179 | 184 | 179 | 1.504202 | 2024-05-29 17:15 | 20 |  | ST Killustikalus
11 |  |  | 68 | 125 | 157 | 176 | 182 | 188 | 186 | 206 | 193 | 1.544 | 2024-05-29 17:19 | 20 |  | ST Killustikalus
12 |  |  | 44 | 69 | 77 | 75 | 70 | 75 | 81 | 81 | 79 | 1.144928 | 2024-05-29 14:19 | 23 |  | KLT Dreenliiv
13 |  |  | 33 | 56 | 66 | 62 | 69 | 72 | 76 | 72 | 73 | 1.303571 | 2024-05-29 14:24 | 23 |  | KLT Dreenliiv
14 |  |  | 23 | 59 | 65 | 68 | 72 | 75 | 76 | 78 | 76 | 1.288136 | 2024-05-29 14:31 | 23 |  | ST Dreenliiv
15 |  |  | 35 | 52 | 58 | 63 | 68 | 68 | 68 | 75 | 70 | 1.346154 | 2024-05-29 14:37 | 23 |  | ST Dreenliiv
| Mõõtis: | Marken Murdla, Objektijuht, Jankofalt OÜ | [9 empty] | Juures viibisid:
Note on L6: Englo: kolme viimase katse E mooduli keskväärtus, arvutatakse alates viiendast katsest
Note on M6: Englo: Tihendamis faktor Ek /E2

## Keeled (hidden)
Eesti keel:
Objekt
| Aruanne koostatud : | [5 empty] | Mõõteseade: |  |  | INSPECTOR 5 |  |  |  | Seadme nr:
ASUKOHT |  |  | Seeria katsete lugemid E(n) MPa | [7 empty] | Seeria lõpptulemus |  | Mõõtmise aeg | t ºC | GPS | Märkused
Seeria Nr. | Pikett | Rist prof.
|  |  | 1 | 2 | 3 | 4 | 5 | 6 | 7 | 8 | Ek (MPa) | Tf
| Mõõtis: | [10 empty] | Juures viibisid:
KANDEVÕIME ARUANNE
Inglise keel:
Object
| Protocol composed | [5 empty] | Device |  |  | INSPECTOR 5 |  |  |  | Device No
Location |  |  | Series test data E(n) MPa | [7 empty] | Series final result |  | Time of measurement | t ºC | GPS | Remarks
Test series No | Picket | Cross profile
|  |  | 1 | 2 | 3 | 4 | 5 | 6 | 7 | 8 | Ek (MPa) | Tf
| Operator: | [10 empty] | Assisted:
MEASUREMENT PROTOCOL
Prantsuse keel:
Objet
| Rapport réalisé le | [5 empty] | Appareil |  |  | INSPECTOR 5 |  |  |  | N° Appareil
Lieu |  |  | Mesures de la série E(n) MPa | [7 empty] | Resultat final de la série |  | Date / Heure de la mesure | t ºC | GPS | Commentaires
Série n°
|  |  | 1 | 2 | 3 | 4 | 5 | 6 | 7 | 8 | Ek (MPa) | Tf
| Operator: | [10 empty] | Assisted:
RAPPORT DE MESURE
Vene keel:
Объект
| Протокол создан | [5 empty] | Прибор |  |  | INSPECTOR 5 |  |  |  | Номер прибора
Местоположение |  |  | Результаты тестов Е(n) МПа | [7 empty] | Конечный результат |  | Время измерения | t ºC | GPS | Замечание
Номер серий | Номер пикета | Попер. профиль
|  |  | 1 | 2 | 3 | 4 | 5 | 6 | 7 | 8 | Ek (MПa) | Tф
| Оператор: | [10 empty] | Присутствовали:
ПРОТОКОЛ ИЗМЕРЕНИЙ
Inspectori leht:
Eesti keel:
Seeria nr | Aeg | Katsete arv | Keskmine E | Deform 1 | Tagasilöök 1 | T 1 | E 1 | Deform 2 | Tagasilöök 2 | T 2 | E 2 | Deform 3 | Tagasilöök 3 | T 3 | E 3 | Deform 4 | Tagasilöök 4 | T 4 | E 4 | Deform 5 | Tagasilöök 5 | T 5 | E 5 | Deform 6 | Tagasilöök 6 | T 6 | E 6 | Deform 7 | Tagasilöök 7 | T 7 | E 7 | Deform 8 | Tagasilöök 8 | T 8 | E 8 | GPS | Temperatuur
Pole valituid ridu | Valitud read protokolli
Kõik read protokolli
Inglise keel:
Series No | Time | Tests count | Average E | Deflect. 1 | Rebound 1 | T 1 | E 1 | Deflect. 2 | Rebound 2 | T 2 | E 2 | Deflect. 3 | Rebound 3 | T 3 | E 3 | Deflect. 4 | Rebound 4 | T 4 | E 4 | Deflect. 5 | Rebound 5 | T 5 | E 5 | Deflect. 6 | Rebound 6 | T 6 | E 6 | Deflect. 7 | Rebound 7 | T 7 | E 7 | Deflect. 8 | Rebound 8 | T 8 | E 8 | GPS | Temperature
No rows selected | Chosen rows to protocol
All rows to protocol
Prantsuse keel:
Série | Date/Heure | Qte. Tests | Moyenne E | Déviat. 1 | Rebond 1 | T 1 | E 1 | Déviat. 2 | Rebond 2 | T 2 | E 2 | Déviat. 3 | Rebond 3 | T 3 | E 3 | Déviat. 4 | Rebond 4 | T 4 | E 4 | Déviat. 5 | Rebond 5 | T 5 | E 5 | Déviat. 6 | Rebond 6 | T 6 | E 6 | Déviat. 7 | Rebond 7 | T 7 | E 7 | Déviat. 8 | Rebond 8 | T 8 | E 8 | GPS | Temperature
Pas de lignes sélectionnées | Lignes sélectionnées vers rapport
Toutes les lignes vers rapport
Vene keel:
Серия № | Время | Число тестов | Среднее E | Дефор. 1 | Отдача 1 | T 1 | E 1 | Дефор. 2 | Отдача 2 | T 2 | E 2 | Дефор. 3 | Отдача 3 | T 3 | E 3 | Дефор. 4 | Отдача 4 | T 4 | E 4 | Дефор. 5 | Отдача 5 | T 5 | E 5 | Дефор. 6 | Отдача 6 | T 6 | E 6 | Дефор. 7 | Отдача 7 | T 7 | E 7 | Дефор. 8 | Отдача 8 | T 8 | E 8 | GPS | Температура
Нет строк, выбранных | Перевести выбранные строки
Перевести все строки
Tihedus koefitsendi leht:
Eesti keel:
ÜMBERARVUTUS ( Ek ; Tf ) > ( Ev2 ; Kc )
Ainult informatsiooniks, ilma garantiita
Lähteandmed |  |  |  | Ümberarvutus
Seeria Nr. | Mõõtmise aeg | Ek (MPa) | Tf | Vali pinnas või materjal | Plaatkatse Ev2 (MPa) | Tihedus- koefitsient Kc
Kandevõime aruanne | Ei leitud andmetega töölehte
Seade nr. | Töölehel puuduvad andmed
Inglise keel:
RECALCULATION ( Ek ; Tf ) > ( Ev2 ; Kc )
Only for information, without guarantee
Initial data |  |  |  | Recalculation
Seeria Nr. | Mõõtmise aeg | Ek (MPa) | Tf | Select soil or material | Static plate test Ev2 (MPa) | Compaction coefficient Kc
Measurement report | There are not proper worksheet
Device No | There are no data on the worksheet
Prantsuse keel:
RECALCUL ( Ek ; Tf ) > ( Ev2 ; Kc )
Uniquement pour information, sans garantie
Les données initiales |  |  |  | Recalcul
Seeria Nr. | Mõõtmise aeg | Ek (MPa) | Tf | Sélectionnez sol ou un matériau | Statique plaque test Ev2 (MPa) | Coefficient de compactage Kc
Rapport de mesure | Il n'y a pas une bonne feuille de calcul
N° Appareil | Il n'existe pas de données sur la feuille de calcul
Vene keel:
ПЕРЕРАСЧЕТ ( Ek ; Tф ) > ( Ev2 ; Kc )
Только для информаций, без гарантий
Исходные данные |  |  |  | Перерасчет
Seeria Nr. | Mõõtmise aeg | Ek (MPa) | Tf | Выберите грунт или материал | Статическии тест плиты Ev2 (MПa) | Коэффициент уплотнения Kc
Отчёт измерений | Есть не подобает лист
Номер прибора | Там нет никаких данных на листе
TEKSTID
Eesti keel: | Inglise keel | prantsuse keel | vene keel
Pinnaste ja materjalide tingtähised | Symbol of soils and materials | Symbole de sols et des matériaux | Символы грунтов и материалов
1. Ehitusliivad ( SW ; SP ) SW - erineva terasuurusega liiv SP - ühtlase terasuurusega liiv 2.Kruusad GW - erineva terasuurusega kruusad GP - ühtlase terasuurusega kruusad 3.Killustikud | 1 Sands (SW, SP) SW - sand with different grain SP - sand with uniform grain 2.Gravels GW - gravel with different grain GP - gravel with uniform grain 3.Rubble | 1 Sable (SW, SP) SW - différentes tailles de grain de sable SP - uniforme du sable de granulométrie 2.Gravels GW - différente de gravier de taille GP - taille uniforme gravier 3.Splinters | 1 Пески (SW, SP) SW - песок с разноразмерными зернами SP - песок с одноразмерными зернами 2.Гравий GW - гравий с разноразмерными зернами GP - гравий с одноразмерными зернами 3.Щебень
Fraktsiooni suurus siin 2-4 cm | Fraction size here 2-4 cm | Taille du groupe ici 2-4 cm | Размер фракции здесь 2-4 см
Los Angelese katse tugevus | Los Angeles test of strength | Los Angeles épreuve de force | Лос-Анджелес тест прочности
nupud | nupud | nupud | nupud
Vali INSPECTOR'i fail | Choose the INSPECTOR file | Choisissez l'inspecteur du fichier | Выберите INSPECTOR файл
Puhasta tabel | Clean the table | Nettoyez la table | Очистите таблицу
Pinnased
Eesti keel: | Inglise keel | prantsuse keel | vene keel
Ehitusliivad ( SW ; SP ) | Sand ( SW ; SP ) | Sable ( SW ; SP ) | Песок ( SW ; SP )
GW | GW | GW | GW
GP | GP | GP | GP
K2/4LA25 | K2/4LA25 | K2/4LA25 | K2/4LA25
K2/4LA30 | K2/4LA30 | K2/4LA30 | K2/4LA30
K2/4LA40 | K2/4LA40 | K2/4LA40 | K2/4LA40
K2/4LA45 | K2/4LA45 | K2/4LA45 | K2/4LA45
K2/4LA50 | K2/4LA50 | K2/4LA50 | K2/4LA50
K4/7LA25 | K4/7LA25 | K4/7LA25 | K4/7LA25
K4/7LA30 | K4/7LA30 | K4/7LA30 | K4/7LA30
K4/7LA40 | K4/7LA40 | K4/7LA40 | K4/7LA40
K4/7LA45 | K4/7LA45 | K4/7LA45 | K4/7LA45
K4/7LA50 | K4/7LA50 | K4/7LA50 | K4/7LA50
Note on L7: Englo: kolme viimase katse E mooduli keskväärtus, arvutatakse alates viiendast katsest
Note on L20: Englo: Average E modulus of last 3 tests, calculated if there is minimum 5 tests.
Note on L33: Englo: Average E modulus of last 3 tests, calculated if there is minimum 5 tests.
Note on L46: Englo: Средний модуль Е 3-х последних тестов, рассчитанные при наличии не менее 5 тестов.
Note on M7: Englo: Tihendamis faktor Ek /E2
Note on M20: Englo: Compaction factor Ek/E2
Note on M33: Englo: Compaction factor Ek/E2
Note on M46: Englo: Коэффициент уплотнения Ek/E2

## AndmeTabel (hidden)
147 | 2023-11-10 13:52 | 8 | 181 | 1.6 | 0.3 | 6.8 | 65 | 0.7 | 0.3 | 6 | 145 | 0.7 | 0.2 | 6 | 151 | 0.6 | 0.2 | 6.1 | 167 | 0.6 | 0.2 | 6 | 167 | 0.5 | 0.2 | 6 | 190 | 0.5 | 0.2 | 6 | 190 | 0.6 | 0.3 | 6.1 | 162 | 59 14.1084'N, 024 41.0403'E | 10
148 | 2023-11-10 13:54 | 8 | 190 | 1.4 | 0.3 | 6.8 | 76 | 0.7 | 0.3 | 6.3 | 147 | 0.6 | 0.2 | 6.3 | 160 | 0.5 | 0.3 | 6.1 | 181 | 0.6 | 0.3 | 6.2 | 173 | 0.5 | 0.3 | 6.2 | 188 | 0.5 | 0.3 | 6.2 | 181 | 0.5 | 0.3 | 6.1 | 200 | 59 14.1074'N, 024 41.0256'E | 10
149 | 2023-11-10 13:57 | 8 | 214 | 1.2 | 0.2 | 6.3 | 85 | 0.6 | 0.2 | 6.2 | 156 | 0.5 | 0.2 | 6.1 | 196 | 0.5 | 0.2 | 6 | 200 | 0.5 | 0.2 | 6 | 205 | 0.5 | 0.2 | 6 | 209 | 0.4 | 0.2 | 6 | 224 | 0.5 | 0.2 | 6.1 | 210 | 59 14.1176'N, 024 41.0273'E | 10
150 | 2023-11-10 13:59 | 8 | 191 | 1.1 | 0.2 | 6.6 | 94 | 0.6 | 0.2 | 6.3 | 157 | 0.7 | 0.2 | 6.3 | 147 | 0.5 | 0.2 | 6.2 | 184 | 0.6 | 0.2 | 6.2 | 161 | 0.5 | 0.2 | 6.2 | 214 | 0.5 | 0.2 | 6.1 | 205 | 0.6 | 0.2 | 6.3 | 155 | 59 14.1223'N, 024 41.0376'E | 10
151 | 2023-11-10 14:02 | 8 | 171 | 1 | 0.3 | 6.7 | 99 | 0.7 | 0.3 | 6.4 | 136 | 0.6 | 0.3 | 6.3 | 160 | 0.6 | 0.3 | 6.3 | 158 | 0.6 | 0.3 | 6.3 | 166 | 0.6 | 0.3 | 6.3 | 163 | 0.6 | 0.3 | 6.3 | 176 | 0.6 | 0.3 | 6.3 | 173 | 59 14.1225'N, 024 41.0513'E | 10
152 | 2023-11-10 14:06 | 8 | 218 | 1 | 0.2 | 6.6 | 100 | 0.6 | 0.2 | 6.3 | 178 | 0.5 | 0.2 | 6.2 | 189 | 0.6 | 0.2 | 6.3 | 167 | 0.5 | 0.2 | 6.2 | 199 | 0.4 | 0.2 | 6.2 | 220 | 0.5 | 0.2 | 6.2 | 205 | 0.4 | 0.2 | 6.2 | 228 | 59 14.1190'N, 024 41.0577'E | 10
153 | 2023-11-10 14:07 | 8 | 184 | 1.6 | 0.3 | 7.3 | 64 | 0.8 | 0.3 | 6.6 | 124 | 0.7 | 0.3 | 6.5 | 145 | 0.7 | 0.3 | 6.5 | 150 | 0.6 | 0.3 | 6.3 | 163 | 0.6 | 0.3 | 6.3 | 175 | 0.5 | 0.3 | 6.3 | 189 | 0.5 | 0.3 | 6.3 | 189 | 59 14.1194'N, 024 41.0735'E | 9
154 | 2023-11-10 14:09 | 8 | 173 | 1.4 | 0.2 | 7 | 73 | 0.8 | 0.2 | 6.6 | 121 | 0.7 | 0.3 | 6.5 | 139 | 0.7 | 0.2 | 6.5 | 143 | 0.6 | 0.2 | 6.3 | 161 | 0.6 | 0.2 | 6.3 | 168 | 0.6 | 0.2 | 6.3 | 174 | 0.6 | 0.2 | 6.3 | 176 | 59 14.1110'N, 024 41.0673'E | 9
155 | 2023-11-10 14:12 | 8 | 175 | 1.2 | 0.3 | 6.9 | 87 | 0.8 | 0.3 | 6.6 | 127 | 0.7 | 0.3 | 6.6 | 145 | 0.7 | 0.3 | 6.5 | 149 | 0.6 | 0.3 | 6.4 | 168 | 0.6 | 0.3 | 6.3 | 165 | 0.5 | 0.3 | 6.3 | 180 | 0.5 | 0.3 | 6.3 | 180 | 59 14.1267'N, 024 41.0847'E | 9
156 | 2023-11-10 14:17 | 8 | 172 | 1.8 | 0.2 | 7.2 | 57 | 1.2 | 0.2 | 6.9 | 85 | 0.7 | 0.2 | 6.5 | 143 | 0.6 | 0.2 | 6.5 | 158 | 0.6 | 0.2 | 6.4 | 175 | 0.6 | 0.2 | 6.4 | 165 | 0.6 | 0.1 | 6.5 | 174 | 0.6 | 0.1 | 6.4 | 177 | 59 14.1276'N, 024 41.0056'E | 9
157 | 2023-11-10 14:20 | 8 | 170 | 1 | 0.2 | 6.6 | 98 | 0.8 | 0.2 | 6.5 | 124 | 0.7 | 0.3 | 6.4 | 147 | 0.6 | 0.2 | 6.3 | 169 | 0.6 | 0.2 | 6.4 | 164 | 0.6 | 0.2 | 6.4 | 176 | 0.6 | 0.2 | 6.3 | 177 | 0.6 | 0.2 | 6.3 | 156 | 59 14.1339'N, 024 41.0428'E | 9
158 | 2023-11-10 14:22 | 8 | 185 | 1.5 | 0.3 | 7.4 | 71 | 0.8 | 0.3 | 6.7 | 126 | 0.7 | 0.3 | 6.6 | 147 | 0.7 | 0.3 | 6.6 | 148 | 0.6 | 0.3 | 6.4 | 164 | 0.5 | 0.3 | 6.4 | 182 | 0.5 | 0.3 | 6.4 | 186 | 0.5 | 0.3 | 6.4 | 186 | 59 14.1300'N, 024 41.0763'E | 9
159 | 2023-11-10 14:28 | 8 | 176 | 0.8 | 0.3 | 6.7 | 120 | 0.7 | 0.3 | 6.6 | 143 | 0.7 | 0.3 | 6.5 | 147 | 0.6 | 0.3 | 6.3 | 163 | 0.5 | 0.3 | 6.4 | 181 | 0.6 | 0.2 | 6.4 | 163 | 0.6 | 0.2 | 6.3 | 179 | 0.5 | 0.3 | 6.3 | 187 | 59 14.1303'N, 024 41.0946'E | 9
160 | 2023-11-10 14:32 | 8 | 189 | 0.8 | 0.2 | 6.5 | 130 | 0.5 | 0.3 | 6.2 | 184 | 0.5 | 0.3 | 6.2 | 183 | 0.5 | 0.3 | 6.3 | 188 | 0.5 | 0.3 | 6.2 | 195 | 0.5 | 0.3 | 6.3 | 196 | 0.6 | 0.3 | 6.3 | 173 | 0.5 | 0.3 | 6.2 | 198 | 59 14.1235'N, 024 41.0906'E | 9
161 | 2023-11-10 14:34 | 8 | 204 | 0.9 | 0.2 | 6.3 | 113 | 0.6 | 0.2 | 6.3 | 166 | 0.7 | 0.2 | 6.2 | 152 | 0.6 | 0.2 | 6.3 | 169 | 0.5 | 0.2 | 6.2 | 204 | 0.5 | 0.2 | 6.2 | 208 | 0.5 | 0.2 | 6.3 | 205 | 0.5 | 0.2 | 6.3 | 200 | 59 14.1284'N, 024 41.0557'E | 9
162 | 2023-11-10 14:36 | 8 | 177 | 1.1 | 0.3 | 7.1 | 96 | 1 | 0.3 | 7 | 105 | 0.8 | 0.3 | 6.9 | 129 | 0.7 | 0.3 | 6.9 | 147 | 0.6 | 0.3 | 6.9 | 165 | 0.6 | 0.3 | 6.9 | 177 | 0.6 | 0.3 | 6.8 | 171 | 0.5 | 0.3 | 6.7 | 184 | 59 14.1322'N, 024 41.0254'E | 9
163 | 2023-11-10 14:39 | 8 | 149 | 1.3 | 0.2 | 6.9 | 80 | 0.8 | 0.3 | 6.6 | 124 | 0.7 | 0.2 | 6.6 | 135 | 0.7 | 0.3 | 6.5 | 148 | 0.8 | 0.3 | 6.5 | 128 | 0.6 | 0.3 | 6.4 | 162 | 0.7 | 0.3 | 6.5 | 140 | 0.7 | 0.2 | 6.5 | 146 | 59 14.1251'N, 024 40.9979'E | 10
164 | 2023-11-10 14:42 | 8 | 144 | 1.4 | 0.3 | 7.1 | 74 | 1.1 | 0.3 | 6.9 | 91 | 0.9 | 0.3 | 6.5 | 115 | 0.8 | 0.3 | 6.5 | 125 | 0.8 | 0.3 | 6.4 | 132 | 0.7 | 0.3 | 6.4 | 144 | 0.7 | 0.3 | 6.3 | 139 | 0.7 | 0.3 | 6.3 | 148 | 59 14.1017'N, 024 41.0243'E | 10
165 | 2023-11-10 14:47 | 8 | 185 | 1.2 | 0.2 | 6.6 | 89 | 0.6 | 0.2 | 6.3 | 166 | 0.6 | 0.2 | 6.3 | 167 | 0.6 | 0.2 | 6.3 | 168 | 0.6 | 0.2 | 6.2 | 179 | 0.5 | 0.2 | 6.2 | 184 | 0.5 | 0.2 | 6.2 | 204 | 0.6 | 0.2 | 6.3 | 166 | 59 14.1111'N, 024 41.0328'E | 10

## Pinnased (hidden)
| K2/4LA50 |  | K2/4LA45 |  | K2/4LA40 |  | K2/4LA30 |  | K2/4LA25 |  | K4/7LA50 |  | K4/7LA45 |  | K4/7LA40 |  | K4/7LA30 |  | K4/7LA25
Ehitusliivad ( SW ; SP ) | Ek | Kt | Ek | Kt | Ek | Kt | Ek | Kt | Ek | Kt | Ek | Kt | Ek | Kt | Ek | Kt | Ek | Kt | Ek | Kt
GW | 30 | 79 | 30 | 79.8 | 30 | 80.7 | 30 | 81.7 | 30 | 82.7 | 40 | 79.2 | 40 | 80.1 | 40 | 80.9 | 40 | 81.9 | 40 | 82.9
GP | 31 | 79.3 | 31 | 80.2 | 31 | 81 | 31 | 82 | 31 | 83.1 | 41 | 79.3 | 41 | 80.2 | 41 | 81.1 | 41 | 82.1 | 41 | 83.2
K2/4LA25 | 32 | 79.5 | 32 | 80.3 | 32 | 81.2 | 32 | 82.2 | 32 | 83.4 | 42 | 79.5 | 42 | 80.4 | 42 | 81.3 | 42 | 82.3 | 42 | 83.4
K2/4LA30 | 33 | 79.7 | 33 | 80.5 | 33 | 81.5 | 33 | 82.6 | 33 | 83.7 | 43 | 79.7 | 43 | 80.5 | 43 | 81.5 | 43 | 82.6 | 43 | 83.7
K2/4LA40 | 34 | 79.9 | 34 | 80.8 | 34 | 81.8 | 34 | 82.9 | 34 | 84.1 | 44 | 80.1 | 44 | 80.8 | 44 | 81.8 | 44 | 82.9 | 44 | 84.1
K2/4LA45 | 35 | 80.2 | 35 | 81.1 | 35 | 82 | 35 | 83.1 | 35 | 84.4 | 45 | 80.1 | 45 | 80.9 | 45 | 81.9 | 45 | 83 | 45 | 84.2
K2/4LA50 | 36 | 80.4 | 36 | 81.3 | 36 | 82.2 | 36 | 83.4 | 36 | 84.7 | 46 | 80.3 | 46 | 81 | 46 | 82.1 | 46 | 83.2 | 46 | 84.4
K4/7LA25 | 37 | 80.6 | 37 | 81.5 | 37 | 82.4 | 37 | 83.6 | 37 | 84.8 | 47 | 80.5 | 47 | 81.3 | 47 | 82.2 | 47 | 83.4 | 47 | 84.6
K4/7LA30 | 38 | 80.8 | 38 | 81.7 | 38 | 82.7 | 38 | 83.8 | 38 | 85.1 | 48 | 80.6 | 48 | 81.4 | 48 | 82.4 | 48 | 83.5 | 48 | 84.8
K4/7LA40 | 39 | 81 | 39 | 81.9 | 39 | 82.9 | 39 | 84.1 | 39 | 85.4 | 49 | 80.8 | 49 | 81.6 | 49 | 82.6 | 49 | 83.7 | 49 | 85
K4/7LA45 | 40 | 81.2 | 40 | 82.1 | 40 | 83.1 | 40 | 84.3 | 40 | 85.5 | 50 | 80.9 | 50 | 81.7 | 50 | 82.8 | 50 | 83.9 | 50 | 85.2
K4/7LA50 | 41 | 81.4 | 41 | 82.2 | 41 | 83.3 | 41 | 84.5 | 41 | 85.8 | 51 | 81 | 51 | 81.9 | 51 | 82.9 | 51 | 84.1 | 51 | 85.4
| 42 | 81.6 | 42 | 82.5 | 42 | 83.6 | 42 | 84.7 | 42 | 85.9 | 52 | 81.3 | 52 | 82.1 | 52 | 83.1 | 52 | 84.3 | 52 | 85.6
| 43 | 81.8 | 43 | 82.7 | 43 | 83.7 | 43 | 84.9 | 43 | 86.1 | 53 | 81.4 | 53 | 82.2 | 53 | 83.2 | 53 | 84.4 | 53 | 85.7
| 44 | 82 | 44 | 82.9 | 44 | 83.9 | 44 | 85.1 | 44 | 86.3 | 54 | 81.5 | 54 | 82.3 | 54 | 83.4 | 54 | 84.6 | 54 | 85.9
| 45 | 82.1 | 45 | 83 | 45 | 84 | 45 | 85.2 | 45 | 86.5 | 55 | 81.7 | 55 | 82.6 | 55 | 83.4 | 55 | 84.6 | 55 | 85.9
| 46 | 82.3 | 46 | 83.1 | 46 | 84.2 | 46 | 85.4 | 46 | 86.7 | 56 | 81.7 | 56 | 82.6 | 56 | 83.6 | 56 | 84.8 | 56 | 86.1
| 47 | 82.5 | 47 | 83.3 | 47 | 84.3 | 47 | 85.5 | 47 | 86.9 | 57 | 81.9 | 57 | 82.8 | 57 | 83.8 | 57 | 85 | 57 | 86.3
| 48 | 82.7 | 48 | 83.5 | 48 | 84.5 | 48 | 85.7 | 48 | 87 | 58 | 82.1 | 58 | 83 | 58 | 84 | 58 | 85.2 | 58 | 86.5
| 49 | 82.8 | 49 | 83.6 | 49 | 84.7 | 49 | 85.9 | 49 | 87.2 | 59 | 82.2 | 59 | 83.1 | 59 | 84.2 | 59 | 85.4 | 59 | 86.7
| 50 | 83 | 50 | 83.9 | 50 | 85 | 50 | 86.1 | 50 | 87.5 | 60 | 82.3 | 60 | 83.2 | 60 | 84.2 | 60 | 85.4 | 60 | 86.7
| 51 | 83.1 | 51 | 84 | 51 | 85.1 | 51 | 86.3 | 51 | 87.6 | 61 | 82.6 | 61 | 83.4 | 61 | 84.4 | 61 | 85.6 | 61 | 86.9
| 52 | 83.3 | 52 | 84.2 | 52 | 85.2 | 52 | 86.4 | 52 | 87.7 | 62 | 82.6 | 62 | 83.4 | 62 | 84.5 | 62 | 85.7 | 62 | 87.1
| 53 | 83.5 | 53 | 84.3 | 53 | 85.4 | 53 | 86.6 | 53 | 87.9 | 63 | 82.8 | 63 | 83.6 | 63 | 84.6 | 63 | 85.9 | 63 | 87.1
| 54 | 83.6 | 54 | 84.5 | 54 | 85.5 | 54 | 86.7 | 54 | 88.1 | 64 | 82.9 | 64 | 83.7 | 64 | 84.7 | 64 | 85.9 | 64 | 87.3
| 55 | 83.8 | 55 | 84.7 | 55 | 85.6 | 55 | 86.9 | 55 | 88.3 | 65 | 83 | 65 | 83.8 | 65 | 84.8 | 65 | 86.1 | 65 | 87.4
| 56 | 84 | 56 | 84.8 | 56 | 85.8 | 56 | 87 | 56 | 88.4 | 66 | 83.1 | 66 | 84 | 66 | 85 | 66 | 86.3 | 66 | 87.6
| 57 | 84 | 57 | 84.9 | 57 | 85.9 | 57 | 87.1 | 57 | 88.5 | 67 | 83.2 | 67 | 84.1 | 67 | 85.1 | 67 | 86.4 | 67 | 87.7
| 58 | 84.3 | 58 | 85.1 | 58 | 86.1 | 58 | 87.3 | 58 | 88.6 | 68 | 83.3 | 68 | 84.2 | 68 | 85.2 | 68 | 86.5 | 68 | 87.8
| 59 | 84.4 | 59 | 85.2 | 59 | 86.2 | 59 | 87.5 | 59 | 88.8 | 69 | 83.4 | 69 | 84.3 | 69 | 85.4 | 69 | 86.6 | 69 | 87.9
| 60 | 84.6 | 60 | 85.4 | 60 | 86.3 | 60 | 87.6 | 60 | 88.9 | 70 | 83.5 | 70 | 84.4 | 70 | 85.4 | 70 | 86.7 | 70 | 88
| 61 | 84.7 | 61 | 85.4 | 61 | 86.5 | 61 | 87.7 | 61 | 89.1 | 71 | 83.7 | 71 | 84.6 | 71 | 85.6 | 71 | 86.8 | 71 | 88.2
| 62 | 84.8 | 62 | 85.5 | 62 | 86.6 | 62 | 87.8 | 62 | 89.2 | 72 | 83.8 | 72 | 84.6 | 72 | 85.7 | 72 | 86.9 | 72 | 88.3
| 63 | 85 | 63 | 85.7 | 63 | 86.7 | 63 | 88 | 63 | 89.4 | 73 | 84 | 73 | 84.8 | 73 | 85.9 | 73 | 87.1 | 73 | 88.4
| 64 | 85.1 | 64 | 85.9 | 64 | 86.9 | 64 | 88.2 | 64 | 89.5 | 74 | 84.1 | 74 | 84.9 | 74 | 85.9 | 74 | 87.1 | 74 | 88.5
| 65 | 85.2 | 65 | 85.9 | 65 | 87 | 65 | 88.2 | 65 | 89.6 | 75 | 84.2 | 75 | 85 | 75 | 86 | 75 | 87.2 | 75 | 88.6
| 66 | 85.3 | 66 | 86.1 | 66 | 87.1 | 66 | 88.4 | 66 | 89.8 | 76 | 84.2 | 76 | 85.1 | 76 | 86.1 | 76 | 87.3 | 76 | 88.7
| 67 | 85.4 | 67 | 86.2 | 67 | 87.3 | 67 | 88.5 | 67 | 89.9 | 77 | 84.3 | 77 | 85.2 | 77 | 86.2 | 77 | 87.4 | 77 | 88.7
| 68 | 85.5 | 68 | 86.3 | 68 | 87.4 | 68 | 88.6 | 68 | 90 | 78 | 84.5 | 78 | 85.4 | 78 | 86.4 | 78 | 87.6 | 78 | 89
| 69 | 85.6 | 69 | 86.4 | 69 | 87.5 | 69 | 88.7 | 69 | 90.1 | 79 | 84.6 | 79 | 85.4 | 79 | 86.5 | 79 | 87.7 | 79 | 89.1
| 70 | 85.8 | 70 | 86.6 | 70 | 87.6 | 70 | 88.9 | 70 | 90.3 | 80 | 84.6 | 80 | 85.5 | 80 | 86.6 | 80 | 87.8 | 80 | 89.1
| 71 | 85.9 | 71 | 86.7 | 71 | 87.7 | 71 | 89 | 71 | 90.5 | 81 | 84.8 | 81 | 85.7 | 81 | 86.7 | 81 | 87.9 | 81 | 89.3
| 72 | 86 | 72 | 86.8 | 72 | 87.8 | 72 | 89.1 | 72 | 90.5 | 82 | 84.9 | 82 | 85.8 | 82 | 86.8 | 82 | 88 | 82 | 89.4
| 73 | 86.1 | 73 | 87 | 73 | 88 | 73 | 89.3 | 73 | 90.7 | 83 | 85 | 83 | 85.9 | 83 | 86.9 | 83 | 88.1 | 83 | 89.5
| 74 | 86.3 | 74 | 87.1 | 74 | 88.1 | 74 | 89.3 | 74 | 90.7 | 84 | 85.1 | 84 | 85.9 | 84 | 87 | 84 | 88.2 | 84 | 89.6
| 75 | 86.4 | 75 | 87.3 | 75 | 88.2 | 75 | 89.5 | 75 | 90.9 | 85 | 85.2 | 85 | 86 | 85 | 87.1 | 85 | 88.3 | 85 | 89.6
| 76 | 86.6 | 76 | 87.4 | 76 | 88.4 | 76 | 89.6 | 76 | 91 | 86 | 85.4 | 86 | 86.1 | 86 | 87.1 | 86 | 88.3 | 86 | 89.8
| 77 | 86.6 | 77 | 87.5 | 77 | 88.4 | 77 | 89.7 | 77 | 91.1 | 87 | 85.4 | 87 | 86.2 | 87 | 87.2 | 87 | 88.4 | 87 | 89.9
| 78 | 86.8 | 78 | 87.6 | 78 | 88.6 | 78 | 89.8 | 78 | 91.2 | 88 | 85.6 | 88 | 86.4 | 88 | 87.4 | 88 | 88.6 | 88 | 90
| 79 | 86.9 | 79 | 87.7 | 79 | 88.7 | 79 | 89.9 | 79 | 91.3 | 89 | 85.7 | 89 | 86.5 | 89 | 87.5 | 89 | 88.7 | 89 | 90.2
| 80 | 87 | 80 | 87.8 | 80 | 88.9 | 80 | 90 | 80 | 91.5 | 90 | 85.7 | 90 | 86.6 | 90 | 87.6 | 90 | 88.7 | 90 | 90.2
| 81 | 87.1 | 81 | 87.9 | 81 | 88.9 | 81 | 90.1 | 81 | 91.6 | 91 | 85.8 | 91 | 86.7 | 91 | 87.7 | 91 | 88.9 | 91 | 90.3
| 82 | 87.2 | 82 | 88 | 82 | 89 | 82 | 90.2 | 82 | 91.6 | 92 | 85.9 | 92 | 86.7 | 92 | 87.8 | 92 | 89 | 92 | 90.4
| 83 | 87.3 | 83 | 88.2 | 83 | 89.2 | 83 | 90.4 | 83 | 91.8 | 93 | 85.9 | 93 | 86.8 | 93 | 87.9 | 93 | 89.1 | 93 | 90.4
| 84 | 87.5 | 84 | 88.3 | 84 | 89.3 | 84 | 90.5 | 84 | 91.9 | 94 | 86.1 | 94 | 86.9 | 94 | 87.9 | 94 | 89.1 | 94 | 90.5
| 85 | 87.5 | 85 | 88.4 | 85 | 89.4 | 85 | 90.6 | 85 | 92 | 95 | 86.2 | 95 | 87.1 | 95 | 88.1 | 95 | 89.3 | 95 | 90.7
| 86 | 87.7 | 86 | 88.5 | 86 | 89.5 | 86 | 90.7 | 86 | 92.1 | 96 | 86.4 | 96 | 87.1 | 96 | 88.2 | 96 | 89.4 | 96 | 90.8
| 87 | 87.7 | 87 | 88.6 | 87 | 89.5 | 87 | 90.8 | 87 | 92.2 | 97 | 86.5 | 97 | 87.2 | 97 | 88.3 | 97 | 89.5 | 97 | 90.8
| 88 | 87.8 | 88 | 88.6 | 88 | 89.6 | 88 | 90.9 | 88 | 92.3 | 98 | 86.5 | 98 | 87.2 | 98 | 88.3 | 98 | 89.5 | 98 | 90.9
| 89 | 88 | 89 | 88.8 | 89 | 89.8 | 89 | 90.9 | 89 | 92.3 | 99 | 86.6 | 99 | 87.3 | 99 | 88.3 | 99 | 89.6 | 99 | 91
| 90 | 88.1 | 90 | 88.9 | 90 | 89.8 | 90 | 91.1 | 90 | 92.5 | 100 | 86.7 | 100 | 87.4 | 100 | 88.4 | 100 | 89.6 | 100 | 91.1
| 91 | 88.2 | 91 | 89 | 91 | 90 | 91 | 91.1 | 91 | 92.6 | 101 | 86.7 | 101 | 87.5 | 101 | 88.5 | 101 | 89.7 | 101 | 91.2
| 92 | 88.4 | 92 | 89.1 | 92 | 90.1 | 92 | 91.3 | 92 | 92.7 | 102 | 86.8 | 102 | 87.6 | 102 | 88.6 | 102 | 89.8 | 102 | 91.2
| 93 | 88.4 | 93 | 89.3 | 93 | 90.2 | 93 | 91.4 | 93 | 92.8 | 103 | 87 | 103 | 87.8 | 103 | 88.7 | 103 | 90 | 103 | 91.5
| 94 | 88.6 | 94 | 89.3 | 94 | 90.4 | 94 | 91.6 | 94 | 93 | 104 | 87.1 | 104 | 87.9 | 104 | 88.9 | 104 | 90 | 104 | 91.6
| 95 | 88.6 | 95 | 89.4 | 95 | 90.5 | 95 | 91.6 | 95 | 93 | 105 | 87.1 | 105 | 87.9 | 105 | 88.9 | 105 | 90 | 105 | 91.6
| 96 | 88.8 | 96 | 89.5 | 96 | 90.5 | 96 | 91.7 | 96 | 93.1 | 106 | 87.1 | 106 | 87.9 | 106 | 89 | 106 | 90.2 | 106 | 91.6
| 97 | 88.9 | 97 | 89.6 | 97 | 90.6 | 97 | 91.8 | 97 | 93.2 | 107 | 87.2 | 107 | 88 | 107 | 89.1 | 107 | 90.3 | 107 | 91.7
| 98 | 88.9 | 98 | 89.7 | 98 | 90.7 | 98 | 91.9 | 98 | 93.3 | 108 | 87.3 | 108 | 88.1 | 108 | 89.1 | 108 | 90.4 | 108 | 91.8
| 99 | 89.1 | 99 | 89.8 | 99 | 90.8 | 99 | 92 | 99 | 93.4 | 109 | 87.4 | 109 | 88.2 | 109 | 89.2 | 109 | 90.4 | 109 | 91.9
| 100 | 89.2 | 100 | 89.9 | 100 | 90.9 | 100 | 92.1 | 100 | 93.4 | 110 | 87.6 | 110 | 88.3 | 110 | 89.4 | 110 | 90.6 | 110 | 92
| 101 | 89.3 | 101 | 90 | 101 | 91 | 101 | 92.2 | 101 | 93.7 | 111 | 87.7 | 111 | 88.4 | 111 | 89.5 | 111 | 90.7 | 111 | 92
| 102 | 89.4 | 102 | 90.1 | 102 | 91.1 | 102 | 92.3 | 102 | 93.7 | 112 | 87.8 | 112 | 88.5 | 112 | 89.6 | 112 | 90.8 | 112 | 92.1
| 103 | 89.5 | 103 | 90.2 | 103 | 91.1 | 103 | 92.3 | 103 | 93.8 | 113 | 87.8 | 113 | 88.5 | 113 | 89.6 | 113 | 90.8 | 113 | 92.1
| 104 | 89.5 | 104 | 90.3 | 104 | 91.2 | 104 | 92.4 | 104 | 93.8 | 114 | 87.9 | 114 | 88.6 | 114 | 89.6 | 114 | 90.8 | 114 | 92.2
| 105 | 89.7 | 105 | 90.5 | 105 | 91.4 | 105 | 92.6 | 105 | 93.9 | 115 | 87.9 | 115 | 88.7 | 115 | 89.7 | 115 | 90.9 | 115 | 92.3
| 106 | 89.8 | 106 | 90.5 | 106 | 91.5 | 106 | 92.7 | 106 | 94 | 116 | 88 | 116 | 88.7 | 116 | 89.8 | 116 | 91 | 116 | 92.4
| 107 | 89.8 | 107 | 90.6 | 107 | 91.6 | 107 | 92.7 | 107 | 94.1 | 117 | 88.2 | 117 | 89 | 117 | 89.9 | 117 | 91.1 | 117 | 92.5
| 108 | 90 | 108 | 90.7 | 108 | 91.6 | 108 | 92.8 | 108 | 94.1 | 118 | 88.3 | 118 | 89.1 | 118 | 90 | 118 | 91.2 | 118 | 92.6
| 109 | 90 | 109 | 90.8 | 109 | 91.8 | 109 | 93 | 109 | 94.3 | 119 | 88.3 | 119 | 89.1 | 119 | 90 | 119 | 91.2 | 119 | 92.8
| 110 | 90.2 | 110 | 90.9 | 110 | 91.8 | 110 | 93 | 110 | 94.4 | 120 | 88.3 | 120 | 89.1 | 120 | 90 | 120 | 91.2 | 120 | 92.8
| 111 | 90.3 | 111 | 90.9 | 111 | 91.9 | 111 | 93.1 | 111 | 94.4 | 121 | 88.4 | 121 | 89.2 | 121 | 90.2 | 121 | 91.4 | 121 | 92.9
| 112 | 90.4 | 112 | 91 | 112 | 92 | 112 | 93.2 | 112 | 94.5 | 122 | 88.5 | 122 | 89.3 | 122 | 90.3 | 122 | 91.5 | 122 | 92.9
| 113 | 90.5 | 113 | 91.1 | 113 | 92.1 | 113 | 93.2 | 113 | 94.6 | 123 | 88.6 | 123 | 89.4 | 123 | 90.4 | 123 | 91.6 | 123 | 92.9
| 114 | 90.6 | 114 | 91.2 | 114 | 92.2 | 114 | 93.4 | 114 | 94.6 | 124 | 88.7 | 124 | 89.5 | 124 | 90.5 | 124 | 91.7 | 124 | 93.1
| 115 | 90.7 | 115 | 91.3 | 115 | 92.3 | 115 | 93.4 | 115 | 94.7 | 125 | 88.9 | 125 | 89.6 | 125 | 90.6 | 125 | 91.8 | 125 | 93.2
| 116 | 90.8 | 116 | 91.5 | 116 | 92.4 | 116 | 93.7 | 116 | 94.9 | 126 | 89 | 126 | 89.6 | 126 | 90.7 | 126 | 91.9 | 126 | 93.3
| 117 | 90.9 | 117 | 91.6 | 117 | 92.5 | 117 | 93.7 | 117 | 95 | 127 | 89.1 | 127 | 89.7 | 127 | 90.8 | 127 | 92 | 127 | 93.3
| 118 | 90.9 | 118 | 91.6 | 118 | 92.6 | 118 | 93.7 | 118 | 95 | 128 | 89.1 | 128 | 89.7 | 128 | 90.8 | 128 | 92 | 128 | 93.3
| 119 | 91 | 119 | 91.7 | 119 | 92.7 | 119 | 93.8 | 119 | 95.1 | 129 | 89.1 | 129 | 89.8 | 129 | 90.8 | 129 | 92 | 129 | 93.4
| 120 | 91.1 | 120 | 91.8 | 120 | 92.7 | 120 | 93.8 | 120 | 95.2 | 130 | 89.2 | 130 | 89.9 | 130 | 90.9 | 130 | 92.1 | 130 | 93.5
| 121 | 91.2 | 121 | 91.9 | 121 | 92.8 | 121 | 93.9 | 121 | 95.3 | 131 | 89.2 | 131 | 90 | 131 | 90.9 | 131 | 92.1 | 131 | 93.5
| 122 | 91.3 | 122 | 92 | 122 | 92.9 | 122 | 94 | 122 | 95.4 | 132 | 89.4 | 132 | 90 | 132 | 91 | 132 | 92.2 | 132 | 93.6
| 123 | 91.4 | 123 | 92.1 | 123 | 93 | 123 | 94.1 | 123 | 95.5 | 133 | 89.5 | 133 | 90.2 | 133 | 91.1 | 133 | 92.3 | 133 | 93.7
| 124 | 91.5 | 124 | 92.1 | 124 | 93 | 124 | 94.1 | 124 | 95.5 | 134 | 89.6 | 134 | 90.3 | 134 | 91.2 | 134 | 92.4 | 134 | 93.7
| 125 | 91.6 | 125 | 92.2 | 125 | 93.2 | 125 | 94.2 | 125 | 95.6 | 135 | 89.6 | 135 | 90.3 | 135 | 91.2 | 135 | 92.4 | 135 | 93.7
| 126 | 91.7 | 126 | 92.3 | 126 | 93.2 | 126 | 94.4 | 126 | 95.7 | 136 | 89.6 | 136 | 90.4 | 136 | 91.2 | 136 | 92.4 | 136 | 93.8
| 127 | 91.8 | 127 | 92.3 | 127 | 93.3 | 127 | 94.4 | 127 | 95.7 | 137 | 89.7 | 137 | 90.4 | 137 | 91.4 | 137 | 92.5 | 137 | 93.9
| 128 | 91.8 | 128 | 92.4 | 128 | 93.4 | 128 | 94.4 | 128 | 95.8 | 138 | 89.8 | 138 | 90.5 | 138 | 91.5 | 138 | 92.6 | 138 | 94.1
| 129 | 91.9 | 129 | 92.6 | 129 | 93.4 | 129 | 94.6 | 129 | 96 | 139 | 89.9 | 139 | 90.7 | 139 | 91.6 | 139 | 92.9 | 139 | 94.2
| 130 | 92 | 130 | 92.7 | 130 | 93.5 | 130 | 94.6 | 130 | 96 | 140 | 90 | 140 | 90.7 | 140 | 91.6 | 140 | 92.9 | 140 | 94.2
| 131 | 92.1 | 131 | 92.7 | 131 | 93.7 | 131 | 94.7 | 131 | 96.1 | 141 | 90 | 141 | 90.8 | 141 | 91.7 | 141 | 92.9 | 141 | 94.3
| 132 | 92.1 | 132 | 92.8 | 132 | 93.7 | 132 | 94.8 | 132 | 96.2 | 142 | 90.2 | 142 | 90.8 | 142 | 91.8 | 142 | 93 | 142 | 94.4
| 133 | 92.3 | 133 | 92.9 | 133 | 93.8 | 133 | 94.9 | 133 | 96.3 | 143 | 90.2 | 143 | 90.8 | 143 | 91.8 | 143 | 93 | 143 | 94.4
| 134 | 92.3 | 134 | 93 | 134 | 93.9 | 134 | 95 | 134 | 96.4 | 144 | 90.3 | 144 | 90.9 | 144 | 91.9 | 144 | 93.1 | 144 | 94.5
| 135 | 92.4 | 135 | 93 | 135 | 93.9 | 135 | 95 | 135 | 96.4 | 145 | 90.4 | 145 | 91 | 145 | 92 | 145 | 93.2 | 145 | 94.5
| 136 | 92.5 | 136 | 93.1 | 136 | 94 | 136 | 95.1 | 136 | 96.5 | 146 | 90.4 | 146 | 91.1 | 146 | 92 | 146 | 93.3 | 146 | 94.6
| 137 | 92.6 | 137 | 93.2 | 137 | 94.1 | 137 | 95.2 | 137 | 96.6 | 147 | 90.5 | 147 | 91.2 | 147 | 92.1 | 147 | 93.3 | 147 | 94.7
| 138 | 92.7 | 138 | 93.3 | 138 | 94.1 | 138 | 95.3 | 138 | 96.6 | 148 | 90.6 | 148 | 91.2 | 148 | 92.1 | 148 | 93.3 | 148 | 94.7
| 139 | 92.7 | 139 | 93.4 | 139 | 94.2 | 139 | 95.3 | 139 | 96.7 | 149 | 90.7 | 149 | 91.2 | 149 | 92.2 | 149 | 93.4 | 149 | 94.8
| 140 | 92.8 | 140 | 93.4 | 140 | 94.3 | 140 | 95.4 | 140 | 96.8 | 150 | 90.7 | 150 | 91.4 | 150 | 92.3 | 150 | 93.5 | 150 | 94.9
| 141 | 93 | 141 | 93.7 | 141 | 94.4 | 141 | 95.5 | 141 | 97 | 151 | 90.8 | 151 | 91.4 | 151 | 92.3 | 151 | 93.5 | 151 | 94.9
| 142 | 93 | 142 | 93.7 | 142 | 94.4 | 142 | 95.6 | 142 | 97 | 152 | 90.8 | 152 | 91.5 | 152 | 92.4 | 152 | 93.6 | 152 | 94.9
| 143 | 93.1 | 143 | 93.7 | 143 | 94.5 | 143 | 95.7 | 143 | 97.1 | 153 | 90.9 | 153 | 91.6 | 153 | 92.4 | 153 | 93.7 | 153 | 95
| 144 | 93.2 | 144 | 93.7 | 144 | 94.6 | 144 | 95.7 | 144 | 97.1 | 154 | 91 | 154 | 91.7 | 154 | 92.6 | 154 | 93.7 | 154 | 95.1
| 145 | 93.2 | 145 | 93.8 | 145 | 94.6 | 145 | 95.8 | 145 | 97.2 | 155 | 91.1 | 155 | 91.8 | 155 | 92.8 | 155 | 93.8 | 155 | 95.2
| 146 | 93.3 | 146 | 93.9 | 146 | 94.7 | 146 | 96 | 146 | 97.3 | 156 | 91.1 | 156 | 91.8 | 156 | 92.8 | 156 | 93.8 | 156 | 95.2
| 147 | 93.4 | 147 | 93.9 | 147 | 94.8 | 147 | 96 | 147 | 97.3 | 157 | 91.2 | 157 | 91.9 | 157 | 92.9 | 157 | 93.9 | 157 | 95.3
| 148 | 93.4 | 148 | 94 | 148 | 94.9 | 148 | 96.1 | 148 | 97.4 | 158 | 91.2 | 158 | 92 | 158 | 92.9 | 158 | 94.1 | 158 | 95.4
| 149 | 93.7 | 149 | 94.1 | 149 | 95 | 149 | 96.2 | 149 | 97.5 | 159 | 91.2 | 159 | 92 | 159 | 92.9 | 159 | 94.1 | 159 | 95.4
| 150 | 93.7 | 150 | 94.2 | 150 | 95.1 | 150 | 96.3 | 150 | 97.6 | 160 | 91.4 | 160 | 92 | 160 | 93 | 160 | 94.1 | 160 | 95.5
| 151 | 93.8 | 151 | 94.4 | 151 | 95.2 | 151 | 96.4 | 151 | 97.7 | 161 | 91.5 | 161 | 92.1 | 161 | 93.1 | 161 | 94.2 | 161 | 95.6
| 152 | 93.8 | 152 | 94.4 | 152 | 95.2 | 152 | 96.4 | 152 | 97.7 | 162 | 91.6 | 162 | 92.2 | 162 | 93.2 | 162 | 94.3 | 162 | 95.7
| 153 | 93.9 | 153 | 94.4 | 153 | 95.3 | 153 | 96.4 | 153 | 97.8 | 163 | 91.6 | 163 | 92.3 | 163 | 93.3 | 163 | 94.4 | 163 | 95.7
| 154 | 93.9 | 154 | 94.5 | 154 | 95.3 | 154 | 96.5 | 154 | 97.8 | 164 | 91.6 | 164 | 92.3 | 164 | 93.3 | 164 | 94.4 | 164 | 95.7
| 155 | 94 | 155 | 94.6 | 155 | 95.4 | 155 | 96.6 | 155 | 97.9 | 165 | 91.7 | 165 | 92.4 | 165 | 93.3 | 165 | 94.5 | 165 | 95.8
| 156 | 94.1 | 156 | 94.6 | 156 | 95.5 | 156 | 96.6 | 156 | 98 | 166 | 91.8 | 166 | 92.4 | 166 | 93.4 | 166 | 94.5 | 166 | 95.9
| 157 | 94.1 | 157 | 94.7 | 157 | 95.5 | 157 | 96.7 | 157 | 98.1 | 167 | 91.8 | 167 | 92.4 | 167 | 93.4 | 167 | 94.5 | 167 | 95.9
| 158 | 94.2 | 158 | 94.8 | 158 | 95.6 | 158 | 96.8 | 158 | 98.2 | 168 | 92 | 168 | 92.5 | 168 | 93.5 | 168 | 94.6 | 168 | 96
| 159 | 94.3 | 159 | 94.9 | 159 | 95.7 | 159 | 96.9 | 159 | 98.2 | 169 | 92 | 169 | 92.6 | 169 | 93.6 | 169 | 94.7 | 169 | 96.1
| 160 | 94.4 | 160 | 95 | 160 | 95.7 | 160 | 97 | 160 | 98.3 | 170 | 92.1 | 170 | 92.8 | 170 | 93.7 | 170 | 94.8 | 170 | 96.1
| 161 | 94.4 | 161 | 95 | 161 | 95.8 | 161 | 97.1 | 161 | 98.4 | 171 | 92.2 | 171 | 92.9 | 171 | 93.7 | 171 | 94.9 | 171 | 96.2
| 162 | 94.5 | 162 | 95.1 | 162 | 96 | 162 | 97.1 | 162 | 98.5 | 172 | 92.2 | 172 | 92.9 | 172 | 93.7 | 172 | 94.9 | 172 | 96.2
| 163 | 94.6 | 163 | 95.2 | 163 | 96 | 163 | 97.1 | 163 | 98.5 | 173 | 92.3 | 173 | 92.9 | 173 | 93.8 | 173 | 94.9 | 173 | 96.3
| 164 | 94.6 | 164 | 95.3 | 164 | 96.1 | 164 | 97.2 | 164 | 98.5 | 174 | 92.4 | 174 | 93 | 174 | 93.8 | 174 | 95 | 174 | 96.4
| 165 | 94.7 | 165 | 95.3 | 165 | 96.2 | 165 | 97.3 | 165 | 98.6 | 175 | 92.4 | 175 | 93 | 175 | 93.9 | 175 | 95 | 175 | 96.4
| 166 | 94.9 | 166 | 95.5 | 166 | 96.3 | 166 | 97.4 | 166 | 98.7 | 176 | 92.4 | 176 | 93.1 | 176 | 93.9 | 176 | 95.1 | 176 | 96.5
| 167 | 95 | 167 | 95.5 | 167 | 96.3 | 167 | 97.4 | 167 | 98.7 | 177 | 92.5 | 177 | 93.2 | 177 | 94.1 | 177 | 95.2 | 177 | 96.6
| 168 | 95 | 168 | 95.5 | 168 | 96.4 | 168 | 97.5 | 168 | 98.8 | 178 | 92.6 | 178 | 93.3 | 178 | 94.1 | 178 | 95.3 | 178 | 96.6
| 169 | 95.1 | 169 | 95.6 | 169 | 96.4 | 169 | 97.6 | 169 | 98.9 | 179 | 92.8 | 179 | 93.3 | 179 | 94.2 | 179 | 95.4 | 179 | 96.7
| 170 | 95.2 | 170 | 95.7 | 170 | 96.5 | 170 | 97.6 | 170 | 98.9 | 180 | 92.8 | 180 | 93.3 | 180 | 94.2 | 180 | 95.4 | 180 | 96.7
| 171 | 95.3 | 171 | 95.7 | 171 | 96.6 | 171 | 97.7 | 171 | 99 | 181 | 92.9 | 181 | 93.4 | 181 | 94.3 | 181 | 95.5 | 181 | 96.8
| 172 | 95.3 | 172 | 95.8 | 172 | 96.6 | 172 | 97.8 | 172 | 99.1 | 182 | 92.9 | 182 | 93.5 | 182 | 94.4 | 182 | 95.5 | 182 | 96.9
| 173 | 95.4 | 173 | 96 | 173 | 96.7 | 173 | 97.8 | 173 | 99.2 | 183 | 93 | 183 | 93.6 | 183 | 94.5 | 183 | 95.6 | 183 | 97
| 174 | 95.5 | 174 | 96 | 174 | 96.8 | 174 | 97.9 | 174 | 99.3 | 184 | 93 | 184 | 93.6 | 184 | 94.5 | 184 | 95.6 | 184 | 97
| 175 | 95.5 | 175 | 96.1 | 175 | 96.9 | 175 | 98 | 175 | 99.4 | 185 | 93.1 | 185 | 93.7 | 185 | 94.5 | 185 | 95.7 | 185 | 97
| 176 | 95.6 | 176 | 96.2 | 176 | 97 | 176 | 98.1 | 176 | 99.4 | 186 | 93.2 | 186 | 93.7 | 186 | 94.6 | 186 | 95.7 | 186 | 97.1
| 177 | 95.7 | 177 | 96.2 | 177 | 97.1 | 177 | 98.2 | 177 | 99.5 | 187 | 93.2 | 187 | 93.7 | 187 | 94.6 | 187 | 95.7 | 187 | 97.1
| 178 | 95.7 | 178 | 96.3 | 178 | 97.1 | 178 | 98.2 | 178 | 99.6 | 188 | 93.3 | 188 | 93.8 | 188 | 94.7 | 188 | 95.8 | 188 | 97.2
| 179 | 95.8 | 179 | 96.3 | 179 | 97.2 | 179 | 98.2 | 179 | 99.6 | 189 | 93.3 | 189 | 93.9 | 189 | 94.8 | 189 | 95.9 | 189 | 97.3
| 180 | 96 | 180 | 96.4 | 180 | 97.3 | 180 | 98.3 | 180 | 99.6 | 190 | 93.4 | 190 | 93.9 | 190 | 94.9 | 190 | 96 | 190 | 97.3
| 181 | 96 | 181 | 96.4 | 181 | 97.3 | 181 | 98.4 | 181 | 99.7 | 191 | 93.5 | 191 | 94.1 | 191 | 94.9 | 191 | 96.1 | 191 | 97.4
| 182 | 96.1 | 182 | 96.5 | 182 | 97.4 | 182 | 98.5 | 182 | 99.8 | 192 | 93.5 | 192 | 94.1 | 192 | 94.9 | 192 | 96.1 | 192 | 97.4
| 183 | 96.2 | 183 | 96.6 | 183 | 97.5 | 183 | 98.5 | 183 | 99.8 | 193 | 93.6 | 193 | 94.1 | 193 | 95 | 193 | 96.1 | 193 | 97.4
| 184 | 96.2 | 184 | 96.6 | 184 | 97.5 | 184 | 98.6 | 184 | 99.9 | 194 | 93.6 | 194 | 94.2 | 194 | 95 | 194 | 96.1 | 194 | 97.5
| 185 | 96.3 | 185 | 96.7 | 185 | 97.6 | 185 | 98.7 | 185 | 100 | 195 | 93.7 | 195 | 94.2 | 195 | 95.1 | 195 | 96.2 | 195 | 97.5
| 186 | 96.4 | 186 | 96.8 | 186 | 97.6 | 186 | 98.7 | 186 | 100.1 | 196 | 93.7 | 196 | 94.3 | 196 | 95.1 | 196 | 96.2 | 196 | 97.6
| 187 | 96.4 | 187 | 96.9 | 187 | 97.7 | 187 | 98.7 | 187 | 100.1 | 197 | 93.7 | 197 | 94.4 | 197 | 95.2 | 197 | 96.3 | 197 | 97.7
| 188 | 96.4 | 188 | 97 | 188 | 97.8 | 188 | 98.8 | 188 | 100.1 | 198 | 93.8 | 198 | 94.5 | 198 | 95.3 | 198 | 96.4 | 198 | 97.8
| 189 | 96.5 | 189 | 97.1 | 189 | 97.8 | 189 | 98.9 | 189 | 100.2 | 199 | 93.9 | 199 | 94.5 | 199 | 95.4 | 199 | 96.5 | 199 | 97.9
| 190 | 96.6 | 190 | 97.1 | 190 | 97.9 | 190 | 98.9 | 190 | 100.3 | 200 | 93.9 | 200 | 94.5 | 200 | 95.4 | 200 | 96.5 | 200 | 97.9
| 191 | 96.7 | 191 | 97.3 | 191 | 98 | 191 | 99.1 | 191 | 100.5 | 201 | 94.1 | 201 | 94.6 | 201 | 95.5 | 201 | 96.6 | 201 | 98
| 192 | 96.7 | 192 | 97.3 | 192 | 98 | 192 | 99.1 | 192 | 100.5 | 202 | 94.1 | 202 | 94.7 | 202 | 95.6 | 202 | 96.7 | 202 | 98
| 193 | 96.8 | 193 | 97.3 | 193 | 98.1 | 193 | 99.2 | 193 | 100.5 | 203 | 94.1 | 203 | 94.7 | 203 | 95.6 | 203 | 96.7 | 203 | 98.1
| 194 | 96.9 | 194 | 97.4 | 194 | 98.2 | 194 | 99.3 | 194 | 100.6 | 204 | 94.2 | 204 | 94.8 | 204 | 95.7 | 204 | 96.8 | 204 | 98.1
| 195 | 97 | 195 | 97.5 | 195 | 98.2 | 195 | 99.4 | 195 | 100.7 | 205 | 94.3 | 205 | 94.9 | 205 | 95.7 | 205 | 96.9 | 205 | 98.2
| 196 | 97.1 | 196 | 97.5 | 196 | 98.3 | 196 | 99.4 | 196 | 100.7 | 206 | 94.4 | 206 | 94.9 | 206 | 95.7 | 206 | 96.9 | 206 | 98.2
| 197 | 97.1 | 197 | 97.6 | 197 | 98.4 | 197 | 99.4 | 197 | 100.8 | 207 | 94.5 | 207 | 94.9 | 207 | 95.8 | 207 | 97 | 207 | 98.3
| 198 | 97.2 | 198 | 97.6 | 198 | 98.5 | 198 | 99.5 | 198 | 100.8 | 208 | 94.5 | 208 | 94.9 | 208 | 95.8 | 208 | 97 | 208 | 98.3
| 199 | 97.3 | 199 | 97.7 | 199 | 98.5 | 199 | 99.6 | 199 | 100.9 | 209 | 94.5 | 209 | 95 | 209 | 95.9 | 209 | 97 | 209 | 98.4
| 200 | 97.3 | 200 | 97.8 | 200 | 98.6 | 200 | 99.6 | 200 | 100.9 | 210 | 94.6 | 210 | 95.1 | 210 | 96 | 210 | 97.1 | 210 | 98.4
| 201 | 97.4 | 201 | 97.8 | 201 | 98.7 | 201 | 99.7 | 201 | 101 | 211 | 94.6 | 211 | 95.1 | 211 | 96 | 211 | 97.1 | 211 | 98.5
| 202 | 97.5 | 202 | 97.9 | 202 | 98.7 | 202 | 99.8 | 202 | 101 | 212 | 94.7 | 212 | 95.2 | 212 | 96.1 | 212 | 97.2 | 212 | 98.5
| 203 | 97.5 | 203 | 97.9 | 203 | 98.7 | 203 | 99.8 | 203 | 101.1 | 213 | 94.8 | 213 | 95.3 | 213 | 96.1 | 213 | 97.3 | 213 | 98.6
| 204 | 97.6 | 204 | 98 | 204 | 98.8 | 204 | 99.8 | 204 | 101.2 | 214 | 94.8 | 214 | 95.4 | 214 | 96.1 | 214 | 97.3 | 214 | 98.6
| 205 | 97.6 | 205 | 98.1 | 205 | 98.9 | 205 | 99.9 | 205 | 101.2 | 215 | 94.9 | 215 | 95.5 | 215 | 96.2 | 215 | 97.4 | 215 | 98.7
| 206 | 97.7 | 206 | 98.2 | 206 | 98.9 | 206 | 100 | 206 | 101.3 | 216 | 94.9 | 216 | 95.5 | 216 | 96.2 | 216 | 97.4 | 216 | 98.7
| 207 | 97.8 | 207 | 98.2 | 207 | 99 | 207 | 100.1 | 207 | 101.4 | 217 | 94.9 | 217 | 95.6 | 217 | 96.3 | 217 | 97.4 | 217 | 98.8
| 208 | 97.8 | 208 | 98.3 | 208 | 99 | 208 | 100.1 | 208 | 101.4 | 218 | 95 | 218 | 95.6 | 218 | 96.4 | 218 | 97.5 | 218 | 98.8
| 209 | 97.9 | 209 | 98.4 | 209 | 99.1 | 209 | 100.2 | 209 | 101.5 | 219 | 95.1 | 219 | 95.7 | 219 | 96.5 | 219 | 97.6 | 219 | 98.9
| 210 | 98 | 210 | 98.5 | 210 | 99.2 | 210 | 100.3 | 210 | 101.6 | 220 | 95.1 | 220 | 95.7 | 220 | 96.5 | 220 | 97.6 | 220 | 98.9
| 211 | 98.1 | 211 | 98.5 | 211 | 99.3 | 211 | 100.4 | 211 | 101.7 | 221 | 95.2 | 221 | 95.7 | 221 | 96.6 | 221 | 97.7 | 221 | 99
| 212 | 98.2 | 212 | 98.5 | 212 | 99.4 | 212 | 100.4 | 212 | 101.7 | 222 | 95.3 | 222 | 95.8 | 222 | 96.7 | 222 | 97.7 | 222 | 99.1
| 213 | 98.2 | 213 | 98.6 | 213 | 99.4 | 213 | 100.5 | 213 | 101.7 | 223 | 95.4 | 223 | 95.9 | 223 | 96.8 | 223 | 97.8 | 223 | 99.2
| 214 | 98.3 | 214 | 98.7 | 214 | 99.5 | 214 | 100.5 | 214 | 101.8 | 224 | 95.4 | 224 | 95.9 | 224 | 96.8 | 224 | 97.8 | 224 | 99.2
| 215 | 98.3 | 215 | 98.7 | 215 | 99.5 | 215 | 100.5 | 215 | 101.8 | 225 | 95.5 | 225 | 96 | 225 | 96.9 | 225 | 97.9 | 225 | 99.3
| 216 | 98.5 | 216 | 98.9 | 216 | 99.6 | 216 | 100.7 | 216 | 101.9 | 226 | 95.5 | 226 | 96 | 226 | 96.9 | 226 | 98 | 226 | 99.3
| 217 | 98.5 | 217 | 98.9 | 217 | 99.6 | 217 | 100.7 | 217 | 101.9 | 227 | 95.6 | 227 | 96.1 | 227 | 97 | 227 | 98.1 | 227 | 99.4
| 218 | 98.5 | 218 | 98.9 | 218 | 99.7 | 218 | 100.8 | 218 | 102 | 228 | 95.6 | 228 | 96.1 | 228 | 97 | 228 | 98.1 | 228 | 99.4
| 219 | 98.6 | 219 | 99 | 219 | 99.8 | 219 | 100.8 | 219 | 102 | 229 | 95.7 | 229 | 96.1 | 229 | 97 | 229 | 98.2 | 229 | 99.4
| 220 | 98.7 | 220 | 99 | 220 | 99.8 | 220 | 100.8 | 220 | 102.1 | 230 | 95.7 | 230 | 96.2 | 230 | 97 | 230 | 98.2 | 230 | 99.4
| 221 | 98.7 | 221 | 99.1 | 221 | 99.8 | 221 | 100.9 | 221 | 102.1 | 231 | 95.8 | 231 | 96.3 | 231 | 97.1 | 231 | 98.2 | 231 | 99.5
| 222 | 98.8 | 222 | 99.2 | 222 | 99.9 | 222 | 101 | 222 | 102.2 | 232 | 95.8 | 232 | 96.3 | 232 | 97.1 | 232 | 98.2 | 232 | 99.5
| 223 | 98.8 | 223 | 99.3 | 223 | 100 | 223 | 101 | 223 | 102.2 | 233 | 95.9 | 233 | 96.4 | 233 | 97.2 | 233 | 98.3 | 233 | 99.6
| 224 | 98.9 | 224 | 99.4 | 224 | 100.1 | 224 | 101.1 | 224 | 102.3 | 234 | 96 | 234 | 96.4 | 234 | 97.3 | 234 | 98.3 | 234 | 99.7
| 225 | 98.9 | 225 | 99.4 | 225 | 100.1 | 225 | 101.2 | 225 | 102.4 | 235 | 96.1 | 235 | 96.5 | 235 | 97.4 | 235 | 98.4 | 235 | 99.8
| 226 | 99.1 | 226 | 99.5 | 226 | 100.2 | 226 | 101.2 | 226 | 102.4 | 236 | 96.1 | 236 | 96.5 | 236 | 97.4 | 236 | 98.4 | 236 | 99.8
| 227 | 99.2 | 227 | 99.6 | 227 | 100.3 | 227 | 101.3 | 227 | 102.5 | 237 | 96.1 | 237 | 96.6 | 237 | 97.4 | 237 | 98.5 | 237 | 99.9
| 228 | 99.2 | 228 | 99.6 | 228 | 100.3 | 228 | 101.3 | 228 | 102.5 | 238 | 96.1 | 238 | 96.7 | 238 | 97.4 | 238 | 98.6 | 238 | 99.9
| 229 | 99.3 | 229 | 99.6 | 229 | 100.4 | 229 | 101.4 | 229 | 102.6 | 239 | 96.2 | 239 | 96.8 | 239 | 97.5 | 239 | 98.6 | 239 | 99.9
| 230 | 99.4 | 230 | 99.7 | 230 | 100.5 | 230 | 101.5 | 230 | 102.7 | 240 | 96.2 | 240 | 96.8 | 240 | 97.5 | 240 | 98.6 | 240 | 99.9
| 231 | 99.4 | 231 | 99.8 | 231 | 100.5 | 231 | 101.6 | 231 | 102.8 | 241 | 96.3 | 241 | 96.9 | 241 | 97.6 | 241 | 98.7 | 241 | 100
| 232 | 99.4 | 232 | 99.8 | 232 | 100.5 | 232 | 101.6 | 232 | 102.8 | 242 | 96.4 | 242 | 96.9 | 242 | 97.7 | 242 | 98.7 | 242 | 100
| 233 | 99.5 | 233 | 99.8 | 233 | 100.6 | 233 | 101.7 | 233 | 102.8 | 243 | 96.5 | 243 | 97 | 243 | 97.8 | 243 | 98.8 | 243 | 100.1
| 234 | 99.6 | 234 | 99.9 | 234 | 100.7 | 234 | 101.7 | 234 | 102.9 | 244 | 96.5 | 244 | 97 | 244 | 97.8 | 244 | 98.8 | 244 | 100.1
| 235 | 99.6 | 235 | 100 | 235 | 100.8 | 235 | 101.8 | 235 | 103 | 245 | 96.6 | 245 | 97 | 245 | 97.9 | 245 | 98.9 | 245 | 100.2
| 236 | 99.7 | 236 | 100.1 | 236 | 100.8 | 236 | 101.8 | 236 | 103 | 246 | 96.6 | 246 | 97.1 | 246 | 97.9 | 246 | 99 | 246 | 100.3
| 237 | 99.8 | 237 | 100.1 | 237 | 100.8 | 237 | 101.9 | 237 | 103.1 | 247 | 96.7 | 247 | 97.1 | 247 | 98 | 247 | 99 | 247 | 100.3
| 238 | 99.8 | 238 | 100.2 | 238 | 100.9 | 238 | 101.9 | 238 | 103.1 | 248 | 96.7 | 248 | 97.2 | 248 | 98 | 248 | 99.1 | 248 | 100.4
| 239 | 99.8 | 239 | 100.2 | 239 | 101 | 239 | 101.9 | 239 | 103.1 | 249 | 96.8 | 249 | 97.3 | 249 | 98.1 | 249 | 99.2 | 249 | 100.5
[11 empty] | 250 | 96.9 | 250 | 97.3 | 250 | 98.1 | 250 | 99.2 | 250 | 100.5
[11 empty] | 251 | 97 | 251 | 97.4 | 251 | 98.2 | 251 | 99.3 | 251 | 100.6
[11 empty] | 252 | 97 | 252 | 97.4 | 252 | 98.2 | 252 | 99.3 | 252 | 100.6
[11 empty] | 253 | 97 | 253 | 97.4 | 253 | 98.2 | 253 | 99.4 | 253 | 100.7
[11 empty] | 254 | 97 | 254 | 97.5 | 254 | 98.3 | 254 | 99.4 | 254 | 100.7
[11 empty] | 255 | 97.1 | 255 | 97.5 | 255 | 98.3 | 255 | 99.4 | 255 | 100.7
[11 empty] | 256 | 97.1 | 256 | 97.6 | 256 | 98.4 | 256 | 99.4 | 256 | 100.7
[11 empty] | 257 | 97.2 | 257 | 97.7 | 257 | 98.5 | 257 | 99.5 | 257 | 100.8
[11 empty] | 258 | 97.3 | 258 | 97.7 | 258 | 98.5 | 258 | 99.5 | 258 | 100.8
[11 empty] | 259 | 97.4 | 259 | 97.8 | 259 | 98.6 | 259 | 99.6 | 259 | 100.9
[11 empty] | 260 | 97.4 | 260 | 97.8 | 260 | 98.6 | 260 | 99.6 | 260 | 100.9
[11 empty] | 261 | 97.4 | 261 | 97.9 | 261 | 98.6 | 261 | 99.7 | 261 | 101
[11 empty] | 262 | 97.4 | 262 | 97.9 | 262 | 98.6 | 262 | 99.8 | 262 | 101.1
[11 empty] | 263 | 97.5 | 263 | 98 | 263 | 98.7 | 263 | 99.9 | 263 | 101.1
[11 empty] | 264 | 97.5 | 264 | 98 | 264 | 98.7 | 264 | 99.9 | 264 | 101.1
[11 empty] | 265 | 97.6 | 265 | 98.1 | 265 | 98.8 | 265 | 99.9 | 265 | 101.2
[11 empty] | 266 | 97.7 | 266 | 98.2 | 266 | 98.9 | 266 | 99.9 | 266 | 101.2
[11 empty] | 267 | 97.8 | 267 | 98.2 | 267 | 99 | 267 | 100 | 267 | 101.3
[11 empty] | 268 | 97.8 | 268 | 98.2 | 268 | 99 | 268 | 100 | 268 | 101.3
[11 empty] | 269 | 97.9 | 269 | 98.3 | 269 | 99.1 | 269 | 100.1 | 269 | 101.4
[11 empty] | 270 | 97.9 | 270 | 98.3 | 270 | 99.1 | 270 | 100.1 | 270 | 101.4
[11 empty] | 271 | 98 | 271 | 98.4 | 271 | 99.2 | 271 | 100.2 | 271 | 101.5
[11 empty] | 272 | 98 | 272 | 98.4 | 272 | 99.2 | 272 | 100.2 | 272 | 101.5
[11 empty] | 273 | 98.1 | 273 | 98.5 | 273 | 99.3 | 273 | 100.3 | 273 | 101.5
[11 empty] | 274 | 98.1 | 274 | 98.5 | 274 | 99.3 | 274 | 100.3 | 274 | 101.5
[11 empty] | 275 | 98.2 | 275 | 98.6 | 275 | 99.4 | 275 | 100.4 | 275 | 101.7
[11 empty] | 276 | 98.2 | 276 | 98.6 | 276 | 99.4 | 276 | 100.4 | 276 | 101.7
[11 empty] | 277 | 98.2 | 277 | 98.6 | 277 | 99.4 | 277 | 100.5 | 277 | 101.8
[11 empty] | 278 | 98.3 | 278 | 98.7 | 278 | 99.4 | 278 | 100.5 | 278 | 101.8
[11 empty] | 279 | 98.4 | 279 | 98.8 | 279 | 99.5 | 279 | 100.6 | 279 | 101.9
[11 empty] | 280 | 98.4 | 280 | 98.8 | 280 | 99.5 | 280 | 100.6 | 280 | 101.9
[11 empty] | 281 | 98.5 | 281 | 98.9 | 281 | 99.6 | 281 | 100.7 | 281 | 101.9
[11 empty] | 282 | 98.5 | 282 | 98.9 | 282 | 99.7 | 282 | 100.7 | 282 | 101.9
[11 empty] | 283 | 98.6 | 283 | 99 | 283 | 99.8 | 283 | 100.7 | 283 | 102
[11 empty] | 284 | 98.6 | 284 | 99 | 284 | 99.8 | 284 | 100.7 | 284 | 102
[11 empty] | 285 | 98.6 | 285 | 99.1 | 285 | 99.9 | 285 | 100.8 | 285 | 102.1
[11 empty] | 286 | 98.6 | 286 | 99.1 | 286 | 99.9 | 286 | 100.9 | 286 | 102.1
[11 empty] | 287 | 98.7 | 287 | 99.2 | 287 | 99.9 | 287 | 101 | 287 | 102.2
[11 empty] | 288 | 98.7 | 288 | 99.2 | 288 | 99.9 | 288 | 101 | 288 | 102.2
[11 empty] | 289 | 98.8 | 289 | 99.3 | 289 | 100 | 289 | 101.1 | 289 | 102.3
[11 empty] | 290 | 98.9 | 290 | 99.3 | 290 | 100 | 290 | 101.1 | 290 | 102.3
[11 empty] | 291 | 99 | 291 | 99.4 | 291 | 100.1 | 291 | 101.1 | 291 | 102.3
[11 empty] | 292 | 99 | 292 | 99.4 | 292 | 100.1 | 292 | 101.1 | 292 | 102.3
[11 empty] | 293 | 99.1 | 293 | 99.4 | 293 | 100.2 | 293 | 101.2 | 293 | 102.4
[11 empty] | 294 | 99.1 | 294 | 99.4 | 294 | 100.2 | 294 | 101.2 | 294 | 102.5
[11 empty] | 295 | 99.2 | 295 | 99.5 | 295 | 100.3 | 295 | 101.3 | 295 | 102.6
[11 empty] | 296 | 99.2 | 296 | 99.5 | 296 | 100.3 | 296 | 101.3 | 296 | 102.6
[11 empty] | 297 | 99.3 | 297 | 99.6 | 297 | 100.4 | 297 | 101.4 | 297 | 102.7
[11 empty] | 298 | 99.3 | 298 | 99.7 | 298 | 100.4 | 298 | 101.4 | 298 | 102.7
[11 empty] | 299 | 99.4 | 299 | 99.8 | 299 | 100.5 | 299 | 101.5 | 299 | 102.7
[11 empty] | 300 | 99.4 | 300 | 99.8 | 300 | 100.5 | 300 | 101.5 | 300 | 102.7
[11 empty] | 301 | 99.4 | 301 | 99.9 | 301 | 100.6 | 301 | 101.5 | 301 | 102.9
[11 empty] | 302 | 99.5 | 302 | 99.9 | 302 | 100.6 | 302 | 101.5 | 302 | 102.9
[11 empty] | 303 | 99.6 | 303 | 99.9 | 303 | 100.7 | 303 | 101.7 | 303 | 103
[11 empty] | 304 | 99.6 | 304 | 99.9 | 304 | 100.7 | 304 | 101.7 | 304 | 103
[11 empty] | 305 | 99.7 | 305 | 100 | 305 | 100.7 | 305 | 101.8 | 305 | 103.1
[11 empty] | 306 | 99.7 | 306 | 100 | 306 | 100.7 | 306 | 101.8 | 306 | 103.1
[11 empty] | 307 | 99.8 | 307 | 100.1 | 307 | 100.8 | 307 | 101.9 | 307 | 103.1
[11 empty] | 308 | 99.8 | 308 | 100.1 | 308 | 100.8 | 308 | 101.9 | 308 | 103.1
[11 empty] | 309 | 99.9 | 309 | 100.2 | 309 | 100.9 | 309 | 101.9 | 309 | 103.2
[11 empty] | 310 | 99.9 | 310 | 100.2 | 310 | 100.9 | 310 | 101.9 | 310 | 103.2
[11 empty] | 311 | 99.9 | 311 | 100.3 | 311 | 101 | 311 | 102 | 311 | 103.3
[11 empty] | 312 | 99.9 | 312 | 100.3 | 312 | 101 | 312 | 102 | 312 | 103.3
[11 empty] | 313 | 100 | 313 | 100.4 | 313 | 101.1 | 313 | 102.1 | 313 | 103.4
[11 empty] | 314 | 100 | 314 | 100.4 | 314 | 101.1 | 314 | 102.1 | 314 | 103.4
[11 empty] | 315 | 100.1 | 315 | 100.5 | 315 | 101.1 | 315 | 102.2 | 315 | 103.5
[11 empty] | 316 | 100.1 | 316 | 100.5 | 316 | 101.1 | 316 | 102.2 | 316 | 103.5
[11 empty] | 317 | 100.2 | 317 | 100.6 | 317 | 101.2 | 317 | 102.3 | 317 | 103.6
[11 empty] | 318 | 100.2 | 318 | 100.6 | 318 | 101.3 | 318 | 102.3 | 318 | 103.6
[11 empty] | 319 | 100.3 | 319 | 100.7 | 319 | 101.4 | 319 | 102.3 | 319 | 103.6
[11 empty] | 320 | 100.3 | 320 | 100.7 | 320 | 101.4 | 320 | 102.3 | 320 | 103.6
[11 empty] | 321 | 100.4 | 321 | 100.7 | 321 | 101.5 | 321 | 102.4 | 321 | 103.7
[11 empty] | 322 | 100.5 | 322 | 100.8 | 322 | 101.5 | 322 | 102.4 | 322 | 103.7
[11 empty] | 323 | 100.6 | 323 | 100.9 | 323 | 101.5 | 323 | 102.5 | 323 | 103.8
[11 empty] | 324 | 100.6 | 324 | 100.9 | 324 | 101.5 | 324 | 102.5 | 324 | 103.8
[11 empty] | 325 | 100.7 | 325 | 101 | 325 | 101.7 | 325 | 102.6 | 325 | 103.8
[11 empty] | 326 | 100.7 | 326 | 101 | 326 | 101.7 | 326 | 102.6 | 326 | 103.9
[11 empty] | 327 | 100.7 | 327 | 101.1 | 327 | 101.8 | 327 | 102.7 | 327 | 103.9
[11 empty] | 328 | 100.7 | 328 | 101.1 | 328 | 101.8 | 328 | 102.7 | 328 | 103.9
[11 empty] | 329 | 100.8 | 329 | 101.1 | 329 | 101.9 | 329 | 102.7 | 329 | 104
[11 empty] | 330 | 100.8 | 330 | 101.1 | 330 | 101.9 | 330 | 102.7 | 330 | 104
[11 empty] | 331 | 100.9 | 331 | 101.2 | 331 | 101.9 | 331 | 102.9 | 331 | 104
[11 empty] | 332 | 100.9 | 332 | 101.2 | 332 | 101.9 | 332 | 102.9 | 332 | 104
[11 empty] | 333 | 101 | 333 | 101.3 | 333 | 102 | 333 | 103 | 333 | 104.2
[11 empty] | 334 | 101 | 334 | 101.3 | 334 | 102 | 334 | 103 | 334 | 104.2
[11 empty] | 335 | 101.1 | 335 | 101.4 | 335 | 102.1 | 335 | 103.1 | 335 | 104.3
[11 empty] | 336 | 101.1 | 336 | 101.4 | 336 | 102.1 | 336 | 103.1 | 336 | 104.3
[11 empty] | 337 | 101.1 | 337 | 101.5 | 337 | 102.2 | 337 | 103.1 | 337 | 104.4
[11 empty] | 338 | 101.1 | 338 | 101.5 | 338 | 102.2 | 338 | 103.1 | 338 | 104.4
[11 empty] | 339 | 101.2 | 339 | 101.5 | 339 | 102.3 | 339 | 103.2 | 339 | 104.4