## Sheet1
Tekstiilijäätmete muutmine materjalideks seente abil
| Aasta | 2026-2027 |  | 2027 |  | 2027-2028 |  | 2028
| Kuud | Nov - apr | Oodatavad tulemused | Mai - okt | Oodatavad tulemused | Nov - apr | Oodatavad tulemused | Mai - okt | Oodatavad tulemused
Tööplaan
1 | Komposiitide valmistamine segakiulistest tekstiilisüsteemidest
1.1 | Tekstiilide valik ja klassifitseerimine (puuvill, polüester vs segud) |  | Lähtematerjali maatriks määratletud (wt% koostis)
1.2 | Kiukoostise iseloomustamine (FTIR, DSC) |  | FTIR/DSC spektrite andmebaas koostatud
1.3 | Laminaadi ettevalmistus (lõikamine, ladumine, konditsioneerimine) |  | Kihtstruktuur fikseeritud (n, orientatsioon)
1.4 | Seente inokuleerimine (3 liiki) |  |  |  | Liigispetsiifilised kasvuteadmised/liikide valik
1.5 | Inkubeerimine ja koloniseerimine |  |  |  | Hüüfide võrgustik integreeritud laminaati
1.6 | Kuumpressimine ja konsolideerimine |  |  |  | Pressitsükkel määratletud (T, P, t)
1.7 | Mehaaniline ja struktuurne iseloomustamine |  |  |  | σ, E, ε andmestik loodud
2 | Komposiitide disain ja struktuuriomaduste seosed
2.1 | Ühe kihi tõmbekatse (koloniseeritud vs koloniseerimata) |  |  |  | Δσ, ΔE (koloniseeritud vs kontroll)
2.2 | Ensümaatilise lagunemise analüüs vs kiutüüp |  |  |  | Lagunemistrendid kiutüübi suhtes kaardistatud
2.3 | Laminaadi valmistamine (mitmekihilised süsteemid) |  |  |  | Stabiilsed mitmekihilised laminaadid toodetud
2.4 | Kihtidevaheline ja tasapinnaväline katsetamine |  |  |  | τ ja tasapinnavälise tugevuse mõõtmised tehtud
2.5 | Rikkerežiimi analüüs (delaminatsiooni käitumine) | [5 empty] | Delaminatsioonimehhanismid tuvastatud
2.6 | Koostise–struktuuri–omaduste modelleerimine | [5 empty] | C–S–P seosed määratletud
2.7 | Disaini demonstratsioonid | [5 empty] | Prototüüpsed komponendid valmistatud
M1 | Vahetulemus 1: Inseneriteadusele keskendunud ajakirjaartikkel segakiuliste tekstiilikomposiitide kohta | [5 empty] | Teadusartikkel avaldatud
3 | Madalakvaliteediliste tekstiilijäätmete ümbertöötlemine
3.1 | Lagunenenud tekstiilijäätmete kogumine | [5 empty] | Esinduslik jäätmemaatriks määratletud
3.2 | Eeltöötlus ja homogeniseerimine | [5 empty] | Ühtlane lähtematerjal (osakeste suurus, koostis)
3.3 | Bioloogiline konditsioneerimine (seente kasv) | [5 empty] | Hübriidne kiuline suspensioon
3.4 | Lehtede moodustamine ja materjali taastamine | [5 empty] | Ühtlase paksusega sidusad lehed moodustatud
3.5 | Konsolideerimine tasapinnalisteks materjalideks | [7 empty] | Tihedad tasapinnalised materjalid stabiliseeritud
3.6 | Mehaaniline iseloomustamine | [7 empty] | σ, E andmestik (ümbertöödeldud lehed) loodud
3.7 | Võrdlus laminaatkomposiitidega | [7 empty] | Omaduste erinevused tuvastatud
M2 | Vahetulemus 2: Põhiline ajakirjaartikkel madala kvaliteediga tekstiilijäätmete ümbertöötlemise kohta | [7 empty] | Teadusartikkel avaldatud
4 | Seente kasvukäitumine ja substraadi kasutamine
4.1 | Võrdlevad kasvuuuringud (liigid vs tekstiilitüüp) |  |  |  | Kasvukiiruse maatriks (liik × tekstiil)
4.2 | Substraadi kasutamise analüüs |  |  |  | Substraadi konversioonisaagis kvantifitseeritud
4.3 | Kasvu jaotuse ja koloniseerimise kaardistamine |  |  |  | Hüüfide jaotuse profiilid määratletud
4.4 | Sünteetilise fraktsiooni mõju kasvu efektiivsusele | [5 empty] | Sünteetilise sisalduse mõju kasvule kvantifitseeritud
4.5 | Bioloogilise aktiivsuse korrelatsioon materjali omadustega | [5 empty] | Kasvu–omaduste seosed määratletud
5 | Süsteemi integreerimine ja protsessiraamistik, loengud
5.1 | Tekstiilijäätmevoogude klassifitseerimine | [7 empty] | Jäätmete taksonoomia määratletud
5.2 | Töötlusmarsruutide kaardistamine toormaterjalide tüüpidele | [7 empty] | Töötlemistee–lähtematerjali maatriks määratletud
5.3 | Otsustusraamistiku arendamine | [7 empty] | Otsustusreeglid formaliseeritud
5.4 | Õppetöö ringbiomajanduse õppekavas | [7 empty] | Õppetöö ringbiomajanduses läbiviidud MI.2018 ja VL.1366 ainetes - ülevaade seente biorafineerimise võimalustest, praktikum ja ringbiomajandusest laiemalt
5.5 | Protsessikaardi arendamine | [7 empty] | Protsessivoo skeem koostatud
5.6 | Lõplik süsteemi süntees ja aruandlus | [7 empty] | Integreeritud raamistik kirjeldatud
5.7 | "Valge raamat", mis koondab kõik tulemused ja pakub kõrgetasemelisi järeldusi ning parimaid praktikaid seenpõhise tekstiilide väärindamise kohta | [7 empty] | Kokkuvõttev dokument avaldatud